## Sheet
Proyecto | OT | Cilindro N° | Código de mezcla | Tipo de mezcla | Localización | Toma | Recepción | Rotura | Edad (días) | Diámetro (mm) | Area (mm²) | Resistencia nominal (MPa) | Carga máxima (kN) | Resistencia (kg/cm²) | Resistencia (MPa) | Resistencia (%) | Forma de falla | Observaciones | Referencia
27914 - ALBURA | 563114 | 154 | No especificado | Concreto | Pilote # 46 - Torre 3 | 2026-05-20 | 2026-05-25 | 2026-05-27 | 7 | 102 | 8171.282 | 31 | 234.1 | 291.6 | 28.6 | 92.3 | 3-Columnar |  | 101
27914 - ALBURA | 563114 | 154 | No especificado | Concreto | Pilote # 46 - Torre 3 | 2026-05-20 | 2026-05-25 | 2026-05-27 | 7 | 102 | 8171.282 | 31 | 243.3 | 303.9 | 29.8 | 96.1 | 3-Columnar |  | 101
27914 - ALBURA | 563114 | 154 | No especificado | Concreto | Pilote # 46 - Torre 3 | 2026-05-20 | 2026-05-25 | 2026-05-27 | 7 | 101 | 8011.847 | 31 | 230.6 | 293.7 | 28.8 | 92.9 | 3-Columnar |  | 101
27914 - ALBURA | 563114 | 153 | No especificado | Concreto | Pilote plataforma # 57, 101 | 2026-05-20 | 2026-05-25 | 2026-05-27 | 7 | 102 | 8171.282 | 21 | 174.2 | 217.2 | 21.3 | 101.4 | 3-Columnar |  | 101
27914 - ALBURA | 563114 | 153 | No especificado | Concreto | Pilote plataforma # 57, 101 | 2026-05-20 | 2026-05-25 | 2026-05-27 | 7 | 101 | 8011.847 | 21 | 168.2 | 214.1 | 21 | 100 | 3-Columnar |  | 101
27914 - ALBURA | 563114 | 153 | No especificado | Concreto | Pilote plataforma # 57, 101 | 2026-05-20 | 2026-05-25 | 2026-05-27 | 7 | 102 | 8171.282 | 21 | 171.7 | 214.1 | 21 | 100 | 3-Columnar |  | 101
27914 - ALBURA | 563112 | 114 | No especificado | Concreto | Pilote plataforma #67-72 | 2026-04-29 | 2026-05-06 | 2026-05-27 | 28 | 101 | 8011.847 | 21 | 207.5 | 264.1 | 25.9 | 123.3 | 2-Cónica y dividida |  | 99
27914 - ALBURA | 563112 | 114 | No especificado | Concreto | Pilote plataforma #67-72 | 2026-04-29 | 2026-05-06 | 2026-05-27 | 28 | 100 | 7853.982 | 21 | 205.5 | 267.2 | 26.2 | 124.8 | 2-Cónica y dividida |  | 99
27914 - ALBURA | 563112 | 114 | No especificado | Concreto | Pilote plataforma #67-72 | 2026-04-29 | 2026-05-06 | 2026-05-27 | 28 | 101 | 8011.847 | 21 | 203.6 | 259 | 25.4 | 121 | 2-Cónica y dividida |  | 99
27914 - ALBURA | 563112 | 113 | No especificado | Concreto | Pilote plataforma #98 | 2026-04-29 | 2026-05-06 | 2026-05-27 | 28 | 100 | 7853.982 | 21 | 255.8 | 332.4 | 32.6 | 155.2 | 5-Fractura extremos |  | 99
27914 - ALBURA | 563112 | 113 | No especificado | Concreto | Pilote plataforma #98 | 2026-04-29 | 2026-05-06 | 2026-05-27 | 28 | 100 | 7853.982 | 21 | 253.9 | 329.4 | 32.3 | 153.8 | 5-Fractura extremos |  | 99
27914 - ALBURA | 563112 | 113 | No especificado | Concreto | Pilote plataforma #98 | 2026-04-29 | 2026-05-06 | 2026-05-27 | 28 | 101 | 8011.847 | 21 | 251.8 | 320.2 | 31.4 | 149.5 | 5-Fractura extremos |  | 99
27914 - ALBURA | 563112 | 112 | No especificado | Concreto | Pilote #67 T3 | 2026-04-29 | 2026-05-06 | 2026-05-27 | 28 | 100 | 7853.982 | 31 | 342.5 | 444.6 | 43.6 | 140.6 | 2-Cónica y dividida |  | 99
27914 - ALBURA | 563112 | 112 | No especificado | Concreto | Pilote #67 T3 | 2026-04-29 | 2026-05-06 | 2026-05-27 | 28 | 101 | 8011.847 | 31 | 340.9 | 433.4 | 42.5 | 137.1 | 2-Cónica y dividida |  | 99
27914 - ALBURA | 563112 | 112 | No especificado | Concreto | Pilote #67 T3 | 2026-04-29 | 2026-05-06 | 2026-05-27 | 28 | 101 | 8011.847 | 31 | 348.5 | 443.6 | 43.5 | 140.3 | 2-Cónica y dividida |  | 99
27914 - ALBURA | 563112 | 111 | No especificado | Concreto | Pilote plataforma #104 | 2026-04-28 | 2026-05-06 | 2026-05-26 | 28 | 100 | 7853.982 | 21 | 219.5 | 284.5 | 27.9 | 132.9 | 2-Cónica y dividida |  | 97
27914 - ALBURA | 563112 | 111 | No especificado | Concreto | Pilote plataforma #104 | 2026-04-28 | 2026-05-06 | 2026-05-26 | 28 | 101 | 8011.847 | 21 | 217.8 | 277.4 | 27.2 | 129.5 | 2-Cónica y dividida |  | 97
27914 - ALBURA | 563112 | 111 | No especificado | Concreto | Pilote plataforma #104 | 2026-04-28 | 2026-05-06 | 2026-05-26 | 28 | 100 | 7853.982 | 21 | 215.9 | 280.4 | 27.5 | 131 | 2-Cónica y dividida |  | 97
27914 - ALBURA | 563112 | 110 | No especificado | Concreto | Pilote #48 T3 | 2026-04-28 | 2026-05-06 | 2026-05-26 | 28 | 101 | 8011.847 | 31 | 332.8 | 423.2 | 41.5 | 133.9 | 5-Fractura extremos |  | 97
27914 - ALBURA | 563112 | 110 | No especificado | Concreto | Pilote #48 T3 | 2026-04-28 | 2026-05-06 | 2026-05-26 | 28 | 101 | 8011.847 | 31 | 328.5 | 418.1 | 41 | 132.3 | 5-Fractura extremos |  | 97
27914 - ALBURA | 563112 | 110 | No especificado | Concreto | Pilote #48 T3 | 2026-04-28 | 2026-05-06 | 2026-05-26 | 28 | 100 | 7853.982 | 31 | 328.9 | 427.3 | 41.9 | 135.2 | 5-Fractura extremos |  | 97
27914 - ALBURA | 563112 | 109 | No especificado | Concreto | Pilote #3 T3 | 2026-04-28 | 2026-05-06 | 2026-05-26 | 28 | 100 | 7853.982 | 31 | 308.5 | 400.7 | 39.3 | 126.8 | 2-Cónica y dividida |  | 97
27914 - ALBURA | 563112 | 109 | No especificado | Concreto | Pilote #3 T3 | 2026-04-28 | 2026-05-06 | 2026-05-26 | 28 | 101 | 8011.847 | 31 | 306.8 | 390.6 | 38.3 | 123.5 | 2-Cónica y dividida |  | 97
27914 - ALBURA | 563112 | 109 | No especificado | Concreto | Pilote #3 T3 | 2026-04-28 | 2026-05-06 | 2026-05-26 | 28 | 101 | 8011.847 | 31 | 304.8 | 387.5 | 38 | 122.6 | 2-Cónica y dividida |  | 97
27914 - ALBURA | 563112 | 108 | No especificado | Concreto | Pilote plataforma | 2026-04-28 | 2026-05-06 | 2026-05-26 | 28 | 101 | 8011.847 | 21 | 207.8 | 264.1 | 25.9 | 123.3 | 2-Cónica y dividida |  | 97
27914 - ALBURA | 563112 | 108 | No especificado | Concreto | Pilote plataforma | 2026-04-28 | 2026-05-06 | 2026-05-26 | 28 | 100 | 7853.982 | 21 | 205.9 | 267.2 | 26.2 | 124.8 | 2-Cónica y dividida |  | 97
27914 - ALBURA | 563112 | 108 | No especificado | Concreto | Pilote plataforma | 2026-04-28 | 2026-05-06 | 2026-05-26 | 28 | 101 | 8011.847 | 21 | 202.8 | 258 | 25.3 | 120.5 | 2-Cónica y dividida |  | 97
27914 - ALBURA | 564351 | 107 | No especificado | Concreto | Pilote #26 T3 | 2026-04-27 | 2026-04-30 | 2026-05-25 | 28 | 100 | 7853.982 | 31 | 349.2 | 453.8 | 44.5 | 143.5 | 2-Cónica y dividida |  | 96
27914 - ALBURA | 564351 | 107 | No especificado | Concreto | Pilote #26 T3 | 2026-04-27 | 2026-04-30 | 2026-05-25 | 28 | 101 | 8011.847 | 31 | 346.3 | 440.5 | 43.2 | 139.4 | 2-Cónica y dividida |  | 96
27914 - ALBURA | 564351 | 107 | No especificado | Concreto | Pilote #26 T3 | 2026-04-27 | 2026-04-30 | 2026-05-25 | 28 | 100 | 7853.982 | 31 | 341.2 | 442.6 | 43.4 | 140 | 2-Cónica y dividida |  | 96
27914 - ALBURA | 564351 | 106 | No especificado | Concreto | Pilote plataforma #74 | 2026-04-27 | 2026-04-30 | 2026-05-25 | 28 | 101 | 8011.847 | 21 | 242.3 | 308 | 30.2 | 143.8 | 2-Cónica y dividida |  | 96
27914 - ALBURA | 564351 | 106 | No especificado | Concreto | Pilote plataforma #74 | 2026-04-27 | 2026-04-30 | 2026-05-25 | 28 | 101 | 8011.847 | 21 | 241.5 | 306.9 | 30.1 | 143.3 | 2-Cónica y dividida |  | 96
27914 - ALBURA | 564351 | 106 | No especificado | Concreto | Pilote plataforma #74 | 2026-04-27 | 2026-04-30 | 2026-05-25 | 28 | 101 | 8011.847 | 21 | 238.6 | 303.9 | 29.8 | 141.9 | 2-Cónica y dividida |  | 96
27914 - ALBURA | 564351 | 105 | No especificado | Concreto | Pilote plataforma #119 | 2026-04-27 | 2026-04-30 | 2026-05-25 | 28 | 100 | 7853.982 | 21 | 233.8 | 303.9 | 29.8 | 141.9 | 2-Cónica y dividida |  | 96
27914 - ALBURA | 564351 | 105 | No especificado | Concreto | Pilote plataforma #119 | 2026-04-27 | 2026-04-30 | 2026-05-25 | 28 | 101 | 8011.847 | 21 | 231.4 | 294.7 | 28.9 | 137.6 | 2-Cónica y dividida |  | 96
27914 - ALBURA | 564351 | 105 | No especificado | Concreto | Pilote plataforma #119 | 2026-04-27 | 2026-04-30 | 2026-05-25 | 28 | 101 | 8011.847 | 21 | 229.5 | 291.6 | 28.6 | 136.2 | 2-Cónica y dividida |  | 96
27914 - ALBURA | 564351 | 104 | No especificado | Concreto | Pilote plataforma #93 | 2026-04-25 | 2026-04-30 | 2026-05-23 | 28 | 100 | 7853.982 | 21 | 245.5 | 319.2 | 31.3 | 149 | 2-Cónica y dividida |  | 96
27914 - ALBURA | 564351 | 104 | No especificado | Concreto | Pilote plataforma #93 | 2026-04-25 | 2026-04-30 | 2026-05-23 | 28 | 101 | 8011.847 | 21 | 242.6 | 309 | 30.3 | 144.3 | 2-Cónica y dividida |  | 96
27914 - ALBURA | 564351 | 104 | No especificado | Concreto | Pilote plataforma #93 | 2026-04-25 | 2026-04-30 | 2026-05-23 | 28 | 101 | 8011.847 | 21 | 240.6 | 305.9 | 30 | 142.9 | 2-Cónica y dividida |  | 96
27914 - ALBURA | 564351 | 103 | No especificado | Concreto | Pilote #61 T3 | 2026-04-25 | 2026-04-30 | 2026-05-23 | 28 | 101 | 8011.847 | 31 | 297.5 | 378.3 | 37.1 | 119.7 | 2-Cónica y dividida |  | 96
27914 - ALBURA | 564351 | 103 | No especificado | Concreto | Pilote #61 T3 | 2026-04-25 | 2026-04-30 | 2026-05-23 | 28 | 100 | 7853.982 | 31 | 295.8 | 384.4 | 37.7 | 121.6 | 2-Cónica y dividida |  | 96
27914 - ALBURA | 564351 | 103 | No especificado | Concreto | Pilote #61 T3 | 2026-04-25 | 2026-04-30 | 2026-05-23 | 28 | 101 | 8011.847 | 31 | 293.6 | 373.2 | 36.6 | 118.1 | 2-Cónica y dividida |  | 96
27914 - ALBURA | 564351 | 102 | No especificado | Concreto | Pilote plataforma #64 | 2026-04-24 | 2026-04-30 | 2026-05-22 | 28 | 101 | 8011.847 | 21 | 199.2 | 253.9 | 24.9 | 118.6 | 2-Cónica y dividida |  | 91
27914 - ALBURA | 564351 | 102 | No especificado | Concreto | Pilote plataforma #64 | 2026-04-24 | 2026-04-30 | 2026-05-22 | 28 | 100 | 7853.982 | 21 | 197.2 | 255.9 | 25.1 | 119.5 | 2-Cónica y dividida |  | 91
27914 - ALBURA | 564351 | 102 | No especificado | Concreto | Pilote plataforma #64 | 2026-04-24 | 2026-04-30 | 2026-05-22 | 28 | 101 | 8011.847 | 21 | 195.9 | 249.8 | 24.5 | 116.7 | 2-Cónica y dividida |  | 91
27914 - ALBURA | 564351 | 101 | No especificado | Concreto | Pilote #7 T3 | 2026-04-24 | 2026-04-30 | 2026-05-22 | 28 | 101 | 8011.847 | 31 | 345.8 | 440.5 | 43.2 | 139.4 | 2-Cónica y dividida |  | 91
27914 - ALBURA | 564351 | 101 | No especificado | Concreto | Pilote #7 T3 | 2026-04-24 | 2026-04-30 | 2026-05-22 | 28 | 100 | 7853.982 | 31 | 343.9 | 446.6 | 43.8 | 141.3 | 2-Cónica y dividida |  | 91
27914 - ALBURA | 564351 | 101 | No especificado | Concreto | Pilote #7 T3 | 2026-04-24 | 2026-04-30 | 2026-05-22 | 28 | 101 | 8011.847 | 31 | 341.5 | 434.4 | 42.6 | 137.4 | 2-Cónica y dividida |  | 91
27914 - ALBURA | 564351 | 100 | No especificado | Concreto | Pilote #28 T3 | 2026-04-24 | 2026-04-30 | 2026-05-22 | 28 | 100 | 7853.982 | 31 | 321.5 | 417.1 | 40.9 | 131.9 | 2-Cónica y dividida |  | 91
27914 - ALBURA | 564351 | 100 | No especificado | Concreto | Pilote #28 T3 | 2026-04-24 | 2026-04-30 | 2026-05-22 | 28 | 101 | 8011.847 | 31 | 319.6 | 406.9 | 39.9 | 128.7 | 2-Cónica y dividida |  | 91
27914 - ALBURA | 564351 | 100 | No especificado | Concreto | Pilote #28 T3 | 2026-04-24 | 2026-04-30 | 2026-05-22 | 28 | 100 | 7853.982 | 31 | 317.9 | 413 | 40.5 | 130.6 | 2-Cónica y dividida |  | 91
27914 - ALBURA | 564351 | 99 | No especificado | Concreto | Pilote #51 T3 | 2026-04-23 | 2026-04-30 | 2026-05-21 | 28 | 101 | 8011.847 | 31 | 315.3 | 401.8 | 39.4 | 127.1 | 2-Cónica y dividida |  | 91
27914 - ALBURA | 564351 | 99 | No especificado | Concreto | Pilote #51 T3 | 2026-04-23 | 2026-04-30 | 2026-05-21 | 28 | 101 | 8011.847 | 31 | 324.9 | 414 | 40.6 | 131 | 2-Cónica y dividida |  | 91
27914 - ALBURA | 564351 | 99 | No especificado | Concreto | Pilote #51 T3 | 2026-04-23 | 2026-04-30 | 2026-05-21 | 28 | 100 | 7853.982 | 31 | 320.8 | 416 | 40.8 | 131.6 | 2-Cónica y dividida |  | 91
27914 - ALBURA | 563114 | 152 | No especificado | Concreto | Pilote plataforma # 62 | 2026-05-19 | 2026-05-20 | 2026-05-26 | 7 | 102 | 8171.282 | 21 | 156.6 | 195.8 | 19.2 | 91.4 | 3-Columnar |  | 100
27914 - ALBURA | 563114 | 152 | No especificado | Concreto | Pilote plataforma # 62 | 2026-05-19 | 2026-05-20 | 2026-05-26 | 7 | 102 | 8171.282 | 21 | 161.3 | 200.9 | 19.7 | 93.8 | 3-Columnar |  | 100
27914 - ALBURA | 563114 | 152 | No especificado | Concreto | Pilote plataforma # 62 | 2026-05-19 | 2026-05-20 | 2026-05-26 | 7 | 102 | 8171.282 | 21 | 161.4 | 201.9 | 19.8 | 94.3 | 3-Columnar |  | 100
27914 - ALBURA | 563114 | 151 | No especificado | Concreto | Viga guia | 2026-05-19 | 2026-05-20 | 2026-05-26 | 7 | 102 | 8171.282 | 21 | 263.4 | 328.3 | 32.2 | 153.3 | 3-Columnar |  | 100
27914 - ALBURA | 563114 | 151 | No especificado | Concreto | Viga guia | 2026-05-19 | 2026-05-20 | 2026-05-26 | 7 | 102 | 8171.282 | 21 | 257.1 | 321.2 | 31.5 | 150 | 3-Columnar |  | 100
27914 - ALBURA | 563114 | 151 | No especificado | Concreto | Viga guia | 2026-05-19 | 2026-05-20 | 2026-05-26 | 7 | 101 | 8011.847 | 21 | 254.2 | 323.3 | 31.7 | 151 | 3-Columnar |  | 100
27914 - ALBURA | 563114 | 150 | No especificado | Concreto | Pilote plataforma # 73 | 2026-05-16 | 2026-05-20 | 2026-05-23 | 7 | 102 | 8171.282 | 21 | 183 | 228.4 | 22.4 | 106.7 | 3-Columnar |  | 98
27914 - ALBURA | 563114 | 150 | No especificado | Concreto | Pilote plataforma # 73 | 2026-05-16 | 2026-05-20 | 2026-05-23 | 7 | 101 | 8011.847 | 21 | 174.1 | 221.3 | 21.7 | 103.3 | 3-Columnar |  | 98
27914 - ALBURA | 563114 | 150 | No especificado | Concreto | Pilote plataforma # 73 | 2026-05-16 | 2026-05-20 | 2026-05-23 | 7 | 101 | 8011.847 | 21 | 169.7 | 216.2 | 21.2 | 101 | 3-Columnar |  | 98
27914 - ALBURA | 563113 | 149 | No especificado | Concreto | Viga guia | 2026-05-16 | 2026-05-19 | 2026-05-23 | 7 | 102 | 8171.282 | 21 | 143.8 | 179.5 | 17.6 | 83.8 | 4-Transversal |  | 95
27914 - ALBURA | 563113 | 149 | No especificado | Concreto | Viga guia | 2026-05-16 | 2026-05-19 | 2026-05-23 | 7 | 101 | 8011.847 | 21 | 138.2 | 175.4 | 17.2 | 81.9 | 4-Transversal |  | 95
27914 - ALBURA | 563113 | 149 | No especificado | Concreto | Viga guia | 2026-05-16 | 2026-05-19 | 2026-05-23 | 7 | 101 | 8011.847 | 21 | 139.1 | 177.4 | 17.4 | 82.9 | 4-Transversal |  | 95
27914 - ALBURA | 563113 | 148 | No especificado | Concreto | Pilote # 42 - Torre 3 | 2026-05-15 | 2026-05-19 | 2026-05-22 | 7 | 102 | 8171.282 | 31 | 235.3 | 293.7 | 28.8 | 92.9 | 3-Columnar |  | 94
27914 - ALBURA | 563113 | 148 | No especificado | Concreto | Pilote # 42 - Torre 3 | 2026-05-15 | 2026-05-19 | 2026-05-22 | 7 | 102 | 8171.282 | 31 | 229.3 | 286.5 | 28.1 | 90.6 | 3-Columnar |  | 94
27914 - ALBURA | 563113 | 148 | No especificado | Concreto | Pilote # 42 - Torre 3 | 2026-05-15 | 2026-05-19 | 2026-05-22 | 7 | 101 | 8011.847 | 31 | 220.3 | 280.4 | 27.5 | 88.7 | 3-Columnar |  | 94
27914 - ALBURA | 563113 | 147 | No especificado | Concreto | Viga guia | 2026-05-15 | 2026-05-19 | 2026-05-22 | 7 | 102 | 8171.282 | 31 | 316.3 | 394.6 | 38.7 | 124.8 | 3-Columnar |  | 94
27914 - ALBURA | 563113 | 147 | No especificado | Concreto | Viga guia | 2026-05-15 | 2026-05-19 | 2026-05-22 | 7 | 102 | 8171.282 | 31 | 309.9 | 386.5 | 37.9 | 122.3 | 3-Columnar |  | 94
27914 - ALBURA | 563113 | 147 | No especificado | Concreto | Viga guia | 2026-05-15 | 2026-05-19 | 2026-05-22 | 7 | 101 | 8011.847 | 31 | 298.5 | 380.4 | 37.3 | 120.3 | 3-Columnar |  | 94
27914 - ALBURA | 563113 | 146 | No especificado | Concreto | Viga guia | 2026-05-15 | 2026-05-19 | 2026-05-22 | 7 | 102 | 8171.282 | 21 | 253.4 | 316.1 | 31 | 147.6 | 4-Transversal |  | 94
27914 - ALBURA | 563113 | 146 | No especificado | Concreto | Viga guia | 2026-05-15 | 2026-05-19 | 2026-05-22 | 7 | 101 | 8011.847 | 21 | 242.8 | 309 | 30.3 | 144.3 | 4-Transversal |  | 94
27914 - ALBURA | 563113 | 146 | No especificado | Concreto | Viga guia | 2026-05-15 | 2026-05-19 | 2026-05-22 | 7 | 102 | 8171.282 | 21 | 245.8 | 306.9 | 30.1 | 143.3 | 4-Transversal |  | 94
27914 - ALBURA | 563113 | 145 | No especificado | Concreto | Viga guia | 2026-05-14 | 2026-05-19 | 2026-05-21 | 7 | 101 | 8011.847 | 21 | 235.8 | 299.8 | 29.4 | 140 | 3-Columnar |  | 93
27914 - ALBURA | 563113 | 145 | No especificado | Concreto | Viga guia | 2026-05-14 | 2026-05-19 | 2026-05-21 | 7 | 102 | 8171.282 | 21 | 239.7 | 298.8 | 29.3 | 139.5 | 3-Columnar |  | 93
27914 - ALBURA | 563113 | 145 | No especificado | Concreto | Viga guia | 2026-05-14 | 2026-05-19 | 2026-05-21 | 7 | 102 | 8171.282 | 21 | 236.6 | 295.7 | 29 | 138.1 | 3-Columnar |  | 93
27914 - ALBURA | 563113 | 144 | No especificado | Concreto | Pilote # 18 - Torre 3 | 2026-05-13 | 2026-05-19 | 2026-05-20 | 7 | 101 | 8011.847 | 31 | 263.1 | 334.5 | 32.8 | 105.8 | 3-Columnar |  | 92
27914 - ALBURA | 563113 | 144 | No especificado | Concreto | Pilote # 18 - Torre 3 | 2026-05-13 | 2026-05-19 | 2026-05-20 | 7 | 102 | 8171.282 | 31 | 273.7 | 341.6 | 33.5 | 108.1 | 3-Columnar |  | 92
27914 - ALBURA | 563113 | 144 | No especificado | Concreto | Pilote # 18 - Torre 3 | 2026-05-13 | 2026-05-19 | 2026-05-20 | 7 | 101 | 8011.847 | 31 | 260.3 | 331.4 | 32.5 | 104.8 | 3-Columnar |  | 92
27914 - ALBURA | 563129 | 143 | No especificado | Concreto | Pilote # 55 - Torre 3 | 2026-05-13 | 2026-05-15 | 2026-05-20 | 7 | 102 | 8171.282 | 31 | 271.3 | 338.5 | 33.2 | 107.1 | 3-Columnar |  | 92
27914 - ALBURA | 563129 | 143 | No especificado | Concreto | Pilote # 55 - Torre 3 | 2026-05-13 | 2026-05-15 | 2026-05-20 | 7 | 101 | 8011.847 | 31 | 263.5 | 335.5 | 32.9 | 106.1 | 3-Columnar |  | 92
27914 - ALBURA | 563129 | 143 | No especificado | Concreto | Pilote # 55 - Torre 3 | 2026-05-13 | 2026-05-15 | 2026-05-20 | 7 | 101 | 8011.847 | 31 | 256.2 | 326.3 | 32 | 103.2 | 3-Columnar |  | 92
27914 - ALBURA | 563129 | 142 | No especificado | Concreto | Pilote plataforma # 77 | 2026-05-13 | 2026-05-15 | 2026-05-20 | 7 | 102 | 8171.282 | 21 | 154.5 | 192.7 | 18.9 | 90 | 3-Columnar |  | 92
27914 - ALBURA | 563129 | 142 | No especificado | Concreto | Pilote plataforma # 77 | 2026-05-13 | 2026-05-15 | 2026-05-20 | 7 | 101 | 8011.847 | 21 | 149.2 | 189.7 | 18.6 | 88.6 | 3-Columnar |  | 92
27914 - ALBURA | 563129 | 142 | No especificado | Concreto | Pilote plataforma # 77 | 2026-05-13 | 2026-05-15 | 2026-05-20 | 7 | 101 | 8011.847 | 21 | 145.5 | 185.6 | 18.2 | 86.7 | 3-Columnar |  | 92
27914 - ALBURA | 563129 | 141 | No especificado | Concreto | Viga guia | 2026-05-13 | 2026-05-15 | 2026-05-20 | 7 | 102 | 8171.282 | 21 | 193.6 | 241.7 | 23.7 | 112.9 | 3-Columnar |  | 92
27914 - ALBURA | 563129 | 141 | No especificado | Concreto | Viga guia | 2026-05-13 | 2026-05-15 | 2026-05-20 | 7 | 101 | 8011.847 | 21 | 187.3 | 238.6 | 23.4 | 111.4 | 3-Columnar |  | 92
27914 - ALBURA | 563129 | 141 | No especificado | Concreto | Viga guia | 2026-05-13 | 2026-05-15 | 2026-05-20 | 7 | 101 | 8011.847 | 21 | 185.6 | 236.6 | 23.2 | 110.5 | 3-Columnar |  | 92
27914 - ALBURA | 563129 | 140 | No especificado | Concreto | Pilote # 33 - Torre 3 | 2026-05-12 | 2026-05-15 | 2026-05-26 | 14 | 102 | 8171.282 | 31 | 273.4 | 341.6 | 33.5 | 108.1 | 4-Transversal |  | 100
27914 - ALBURA | 563129 | 140 | No especificado | Concreto | Pilote # 33 - Torre 3 | 2026-05-12 | 2026-05-15 | 2026-05-26 | 14 | 101 | 8011.847 | 31 | 267.6 | 340.6 | 33.4 | 107.7 | 4-Transversal |  | 100
27914 - ALBURA | 563129 | 140 | No especificado | Concreto | Pilote # 33 - Torre 3 | 2026-05-12 | 2026-05-15 | 2026-05-26 | 14 | 101 | 8011.847 | 31 | 258.6 | 329.4 | 32.3 | 104.2 | 4-Transversal |  | 100
27914 - ALBURA | 563129 | 140 | No especificado | Concreto | Pilote # 33 - Torre 3 | 2026-05-12 | 2026-05-15 | 2026-05-19 | 7 | 102 | 8171.282 | 31 | 247.1 | 308 | 30.2 | 97.4 | 3-Columnar |  | 92
27914 - ALBURA | 563129 | 140 | No especificado | Concreto | Pilote # 33 - Torre 3 | 2026-05-12 | 2026-05-15 | 2026-05-19 | 7 | 101 | 8011.847 | 31 | 233.8 | 297.8 | 29.2 | 94.2 | 3-Columnar |  | 92
27914 - ALBURA | 563129 | 140 | No especificado | Concreto | Pilote # 33 - Torre 3 | 2026-05-12 | 2026-05-15 | 2026-05-19 | 7 | 101 | 8011.847 | 31 | 232.1 | 295.7 | 29 | 93.5 | 3-Columnar |  | 92
27914 - ALBURA | 563129 | 139 | No especificado | Concreto | Pilote plataforma 114 | 2026-05-12 | 2026-05-15 | 2026-05-26 | 14 | 101 | 8011.847 | 21 | 215.3 | 274.3 | 26.9 | 128.1 | 3-Columnar |  | 100
27914 - ALBURA | 563129 | 139 | No especificado | Concreto | Pilote plataforma 114 | 2026-05-12 | 2026-05-15 | 2026-05-26 | 14 | 101 | 8011.847 | 21 | 213.7 | 272.3 | 26.7 | 127.1 | 3-Columnar |  | 100
27914 - ALBURA | 563129 | 139 | No especificado | Concreto | Pilote plataforma 114 | 2026-05-12 | 2026-05-15 | 2026-05-26 | 14 | 102 | 8171.282 | 21 | 220.6 | 275.3 | 27 | 128.6 | 3-Columnar |  | 100
27914 - ALBURA | 563129 | 139 | No especificado | Concreto | Pilote plataforma 114 | 2026-05-12 | 2026-05-15 | 2026-05-19 | 7 | 102 | 8171.282 | 21 | 206.2 | 257 | 25.2 | 120 | 4-Transversal |  | 92
27914 - ALBURA | 563129 | 139 | No especificado | Concreto | Pilote plataforma 114 | 2026-05-12 | 2026-05-15 | 2026-05-19 | 7 | 101 | 8011.847 | 21 | 193.3 | 245.8 | 24.1 | 114.8 | 4-Transversal |  | 92
27914 - ALBURA | 563129 | 139 | No especificado | Concreto | Pilote plataforma 114 | 2026-05-12 | 2026-05-15 | 2026-05-19 | 7 | 101 | 8011.847 | 21 | 191.9 | 244.7 | 24 | 114.3 | 4-Transversal |  | 92
27914 - ALBURA | 563129 | 138 | No especificado | Concreto | Viga guia | 2026-05-12 | 2026-05-15 | 2026-05-26 | 14 | 102 | 8171.282 | 21 | 235.3 | 293.7 | 28.8 | 137.1 | 3-Columnar |  | 100
27914 - ALBURA | 563129 | 138 | No especificado | Concreto | Viga guia | 2026-05-12 | 2026-05-15 | 2026-05-26 | 14 | 101 | 8011.847 | 21 | 228.3 | 290.6 | 28.5 | 135.7 | 3-Columnar |  | 100
27914 - ALBURA | 563129 | 138 | No especificado | Concreto | Viga guia | 2026-05-12 | 2026-05-15 | 2026-05-26 | 14 | 101 | 8011.847 | 21 | 231.4 | 294.7 | 28.9 | 137.6 | 3-Columnar |  | 100
27914 - ALBURA | 563129 | 138 | No especificado | Concreto | Viga guia | 2026-05-12 | 2026-05-15 | 2026-05-19 | 7 | 102 | 8171.282 | 21 | 221.2 | 276.3 | 27.1 | 129 | 3-Columnar |  | 92
27914 - ALBURA | 563129 | 138 | No especificado | Concreto | Viga guia | 2026-05-12 | 2026-05-15 | 2026-05-19 | 7 | 102 | 8171.282 | 21 | 217.9 | 272.3 | 26.7 | 127.1 | 3-Columnar |  | 92
27914 - ALBURA | 563129 | 138 | No especificado | Concreto | Viga guia | 2026-05-12 | 2026-05-15 | 2026-05-19 | 7 | 101 | 8011.847 | 21 | 211.3 | 269.2 | 26.4 | 125.7 | 3-Columnar |  | 92
27914 - ALBURA | 563128 | 137 | No especificado | Concreto | Pilote # 52 - Torre 3 | 2026-05-11 | 2026-05-13 | 2026-05-25 | 14 | 102 | 8171.282 | 31 | 279.6 | 348.7 | 34.2 | 110.3 | 3-Columnar |  | 100
27914 - ALBURA | 563128 | 137 | No especificado | Concreto | Pilote # 52 - Torre 3 | 2026-05-11 | 2026-05-13 | 2026-05-25 | 14 | 101 | 8011.847 | 31 | 264.1 | 336.5 | 33 | 106.5 | 3-Columnar |  | 100
27914 - ALBURA | 563128 | 137 | No especificado | Concreto | Pilote # 52 - Torre 3 | 2026-05-11 | 2026-05-13 | 2026-05-25 | 14 | 102 | 8171.282 | 31 | 277 | 345.7 | 33.9 | 109.4 | 3-Columnar |  | 100
27914 - ALBURA | 563128 | 137 | No especificado | Concreto | Pilote # 52 - Torre 3 | 2026-05-11 | 2026-05-13 | 2026-05-18 | 7 | 102 | 8171.282 | 31 | 245 | 305.9 | 30 | 96.8 | 4-Transversal |  | 89
27914 - ALBURA | 563128 | 137 | No especificado | Concreto | Pilote # 52 - Torre 3 | 2026-05-11 | 2026-05-13 | 2026-05-18 | 7 | 101 | 8011.847 | 31 | 237.5 | 301.8 | 29.6 | 95.5 | 4-Transversal |  | 89
27914 - ALBURA | 563128 | 137 | No especificado | Concreto | Pilote # 52 - Torre 3 | 2026-05-11 | 2026-05-13 | 2026-05-18 | 7 | 101 | 8011.847 | 31 | 231.7 | 294.7 | 28.9 | 93.2 | 4-Transversal |  | 89
27914 - ALBURA | 563128 | 136 | No especificado | Concreto | Pilote plataforma # 118, 115 | 2026-05-11 | 2026-05-13 | 2026-05-25 | 14 | 102 | 8171.282 | 21 | 200.3 | 249.8 | 24.5 | 116.7 | 3-Columnar |  | 100
27914 - ALBURA | 563128 | 136 | No especificado | Concreto | Pilote plataforma # 118, 115 | 2026-05-11 | 2026-05-13 | 2026-05-25 | 14 | 101 | 8011.847 | 21 | 195.1 | 248.8 | 24.4 | 116.2 | 3-Columnar |  | 100
27914 - ALBURA | 563128 | 136 | No especificado | Concreto | Pilote plataforma # 118, 115 | 2026-05-11 | 2026-05-13 | 2026-05-25 | 14 | 101 | 8011.847 | 21 | 189.6 | 241.7 | 23.7 | 112.9 | 3-Columnar |  | 100
27914 - ALBURA | 563128 | 136 | No especificado | Concreto | Pilote plataforma # 118, 115 | 2026-05-11 | 2026-05-13 | 2026-05-18 | 7 | 102 | 8171.282 | 21 | 185.2 | 231.5 | 22.7 | 108.1 | 3-Columnar |  | 89
27914 - ALBURA | 563128 | 136 | No especificado | Concreto | Pilote plataforma # 118, 115 | 2026-05-11 | 2026-05-13 | 2026-05-18 | 7 | 101 | 8011.847 | 21 | 173.3 | 220.3 | 21.6 | 102.9 | 3-Columnar |  | 89
27914 - ALBURA | 563128 | 136 | No especificado | Concreto | Pilote plataforma # 118, 115 | 2026-05-11 | 2026-05-13 | 2026-05-18 | 7 | 101 | 8011.847 | 21 | 175.6 | 223.3 | 21.9 | 104.3 | 3-Columnar |  | 89
27914 - ALBURA | 563128 | 135 | No especificado | Concreto | Viga guia | 2026-05-11 | 2026-05-13 | 2026-05-25 | 14 | 102 | 8171.282 | 21 | 182.2 | 227.4 | 22.3 | 106.2 | 3-Columnar |  | 100
27914 - ALBURA | 563128 | 135 | No especificado | Concreto | Viga guia | 2026-05-11 | 2026-05-13 | 2026-05-25 | 14 | 101 | 8011.847 | 21 | 173.3 | 220.3 | 21.6 | 102.9 | 3-Columnar |  | 100
27914 - ALBURA | 563128 | 135 | No especificado | Concreto | Viga guia | 2026-05-11 | 2026-05-13 | 2026-05-25 | 14 | 101 | 8011.847 | 21 | 176.3 | 224.3 | 22 | 104.8 | 3-Columnar |  | 100
27914 - ALBURA | 563128 | 135 | No especificado | Concreto | Viga guia | 2026-05-11 | 2026-05-13 | 2026-05-18 | 7 | 102 | 8171.282 | 21 | 153.9 | 191.7 | 18.8 | 89.5 | 3-Columnar |  | 89
27914 - ALBURA | 563128 | 135 | No especificado | Concreto | Viga guia | 2026-05-11 | 2026-05-13 | 2026-05-18 | 7 | 101 | 8011.847 | 21 | 150 | 190.7 | 18.7 | 89 | 3-Columnar |  | 89
27914 - ALBURA | 563128 | 135 | No especificado | Concreto | Viga guia | 2026-05-11 | 2026-05-13 | 2026-05-18 | 7 | 101 | 8011.847 | 21 | 144.3 | 183.5 | 18 | 85.7 | 3-Columnar |  | 89
27914 - ALBURA | 552570 | 98 | No especificado | Concreto | Pilote #70 T3 | 2026-04-22 | 2026-04-30 | 2026-05-20 | 28 | 101 | 8011.847 | 31 | 279.6 | 355.9 | 34.9 | 112.6 | 2-Cónica y dividida |  | 86
27914 - ALBURA | 552570 | 98 | No especificado | Concreto | Pilote #70 T3 | 2026-04-22 | 2026-04-30 | 2026-05-20 | 28 | 100 | 7853.982 | 31 | 277.6 | 360 | 35.3 | 113.9 | 2-Cónica y dividida |  | 86
27914 - ALBURA | 552570 | 98 | No especificado | Concreto | Pilote #70 T3 | 2026-04-22 | 2026-04-30 | 2026-05-20 | 28 | 101 | 8011.847 | 31 | 275.9 | 350.8 | 34.4 | 111 | 2-Cónica y dividida |  | 86
27914 - ALBURA | 552570 | 97 | No especificado | Concreto | Pilote #50 T4 | 2026-04-22 | 2026-04-30 | 2026-05-20 | 28 | 100 | 7853.982 | 31 | 286.7 | 372.2 | 36.5 | 117.7 | 2-Cónica y dividida |  | 86
27914 - ALBURA | 552570 | 97 | No especificado | Concreto | Pilote #50 T4 | 2026-04-22 | 2026-04-30 | 2026-05-20 | 28 | 101 | 8011.847 | 31 | 287.3 | 366.1 | 35.9 | 115.8 | 2-Cónica y dividida |  | 86
27914 - ALBURA | 552570 | 97 | No especificado | Concreto | Pilote #50 T4 | 2026-04-22 | 2026-04-30 | 2026-05-20 | 28 | 100 | 7853.982 | 31 | 294.6 | 382.4 | 37.5 | 121 | 2-Cónica y dividida |  | 86
27914 - ALBURA | 552570 | 96 | No especificado | Concreto | Pilote #1 T3 | 2026-04-22 | 2026-04-30 | 2026-05-20 | 28 | 101 | 8011.847 | 31 | 315.7 | 401.8 | 39.4 | 127.1 | 2-Cónica y dividida |  | 86
27914 - ALBURA | 552570 | 96 | No especificado | Concreto | Pilote #1 T3 | 2026-04-22 | 2026-04-30 | 2026-05-20 | 28 | 100 | 7853.982 | 31 | 314.9 | 408.9 | 40.1 | 129.4 | 2-Cónica y dividida |  | 86
27914 - ALBURA | 552570 | 96 | No especificado | Concreto | Pilote #1 T3 | 2026-04-22 | 2026-04-30 | 2026-05-20 | 28 | 101 | 8011.847 | 31 | 311.2 | 395.7 | 38.8 | 125.2 | 2-Cónica y dividida |  | 86
27914 - ALBURA | 552570 | 95 | No especificado | Concreto | Pilote #42 T4 | 2026-04-21 | 2026-04-30 | 2026-05-19 | 28 | 101 | 8011.847 | 31 | 293.8 | 374.2 | 36.7 | 118.4 | 2-Cónica y dividida |  | 86
27914 - ALBURA | 552570 | 95 | No especificado | Concreto | Pilote #42 T4 | 2026-04-21 | 2026-04-30 | 2026-05-19 | 28 | 100 | 7853.982 | 31 | 296.4 | 384.4 | 37.7 | 121.6 | 2-Cónica y dividida |  | 86
27914 - ALBURA | 552570 | 95 | No especificado | Concreto | Pilote #42 T4 | 2026-04-21 | 2026-04-30 | 2026-05-19 | 28 | 101 | 8011.847 | 31 | 292.6 | 372.2 | 36.5 | 117.7 | 2-Cónica y dividida |  | 86
27914 - ALBURA | 552570 | 94 | No especificado | Concreto | Pilote #67 T4 | 2026-04-21 | 2026-04-30 | 2026-05-19 | 28 | 100 | 7853.982 | 31 | 304.8 | 395.7 | 38.8 | 125.2 | 2-Cónica y dividida |  | 86
27914 - ALBURA | 552570 | 94 | No especificado | Concreto | Pilote #67 T4 | 2026-04-21 | 2026-04-30 | 2026-05-19 | 28 | 101 | 8011.847 | 31 | 306.6 | 390.6 | 38.3 | 123.5 | 2-Cónica y dividida |  | 86
27914 - ALBURA | 552570 | 94 | No especificado | Concreto | Pilote #67 T4 | 2026-04-21 | 2026-04-30 | 2026-05-19 | 28 | 100 | 7853.982 | 31 | 302.5 | 392.6 | 38.5 | 124.2 | 2-Cónica y dividida |  | 86
27914 - ALBURA | 552570 | 93 | No especificado | Concreto | Pilote #23 T3 | 2026-04-21 | 2026-04-30 | 2026-05-19 | 28 | 101 | 8011.847 | 31 | 316 | 401.8 | 39.4 | 127.1 | 2-Cónica y dividida |  | 86
27914 - ALBURA | 552570 | 93 | No especificado | Concreto | Pilote #23 T3 | 2026-04-21 | 2026-04-30 | 2026-05-19 | 28 | 100 | 7853.982 | 31 | 314.7 | 408.9 | 40.1 | 129.4 | 2-Cónica y dividida |  | 86
27914 - ALBURA | 552570 | 93 | No especificado | Concreto | Pilote #23 T3 | 2026-04-21 | 2026-04-30 | 2026-05-19 | 28 | 101 | 8011.847 | 31 | 312.5 | 397.7 | 39 | 125.8 | 2-Cónica y dividida |  | 86
27914 - ALBURA | 552570 | 92 | No especificado | Concreto | Pilote #57 T4 | 2026-04-20 | 2026-04-30 | 2026-05-18 | 28 | 101 | 8011.847 | 31 | 341.9 | 435.4 | 42.7 | 137.7 | 2-Cónica y dividida |  | 85
27914 - ALBURA | 552570 | 92 | No especificado | Concreto | Pilote #57 T4 | 2026-04-20 | 2026-04-30 | 2026-05-18 | 28 | 100 | 7853.982 | 31 | 348 | 451.7 | 44.3 | 142.9 | 2-Cónica y dividida |  | 85
27914 - ALBURA | 552570 | 92 | No especificado | Concreto | Pilote #57 T4 | 2026-04-20 | 2026-04-30 | 2026-05-18 | 28 | 101 | 8011.847 | 31 | 346.5 | 440.5 | 43.2 | 139.4 | 2-Cónica y dividida |  | 85
27914 - ALBURA | 552570 | 91 | No especificado | Concreto | Pilote #59 T3 | 2026-04-20 | 2026-04-30 | 2026-05-18 | 28 | 100 | 7853.982 | 31 | 335.9 | 436.4 | 42.8 | 138.1 | 2-Cónica y dividida |  | 85
27914 - ALBURA | 552570 | 91 | No especificado | Concreto | Pilote #59 T3 | 2026-04-20 | 2026-04-30 | 2026-05-18 | 28 | 100 | 7853.982 | 31 | 331.1 | 430.3 | 42.2 | 136.1 | 2-Cónica y dividida |  | 85
27914 - ALBURA | 552570 | 91 | No especificado | Concreto | Pilote #59 T3 | 2026-04-20 | 2026-04-30 | 2026-05-18 | 28 | 101 | 8011.847 | 31 | 328.5 | 418.1 | 41 | 132.3 | 2-Cónica y dividida |  | 85
27914 - ALBURA | 552570 | 90 | No especificado | Concreto | Pilote #18 T4 | 2026-04-18 | 2026-04-30 | 2026-05-16 | 28 | 100 | 7853.982 | 31 | 317.8 | 413 | 40.5 | 130.6 | 2-Cónica y dividida |  | 85
27914 - ALBURA | 552570 | 90 | No especificado | Concreto | Pilote #18 T4 | 2026-04-18 | 2026-04-30 | 2026-05-16 | 28 | 100 | 7853.982 | 31 | 325.8 | 423.2 | 41.5 | 133.9 | 2-Cónica y dividida |  | 85
27914 - ALBURA | 552570 | 90 | No especificado | Concreto | Pilote #18 T4 | 2026-04-18 | 2026-04-30 | 2026-05-16 | 28 | 100 | 7853.982 | 31 | 322.9 | 419.1 | 41.1 | 132.6 | 2-Cónica y dividida |  | 85
27914 - ALBURA | 552569 | 89 | No especificado | Concreto | Pilote #38 T3 | 2026-04-18 | 2025-04-22 | 2026-05-16 | 28 | 101 | 8011.847 | 31 | 355.5 | 452.8 | 44.4 | 143.2 | 2-Cónica y dividida |  | 85
27914 - ALBURA | 552569 | 89 | No especificado | Concreto | Pilote #38 T3 | 2026-04-18 | 2025-04-22 | 2026-05-16 | 28 | 101 | 8011.847 | 31 | 353.6 | 449.7 | 44.1 | 142.3 | 2-Cónica y dividida |  | 85
27914 - ALBURA | 552569 | 89 | No especificado | Concreto | Pilote #38 T3 | 2026-04-18 | 2025-04-22 | 2026-05-16 | 28 | 100 | 7853.982 | 31 | 351.9 | 456.8 | 44.8 | 144.5 | 2-Cónica y dividida |  | 85
27914 - ALBURA | 552569 | 88 | No especificado | Concreto | Pilote #54 T3 | 2026-04-17 | 2025-04-22 | 2026-05-15 | 28 | 101 | 8011.847 | 31 | 322.2 | 409.9 | 40.2 | 129.7 | 2-Cónica y dividida |  | 82
27914 - ALBURA | 552569 | 88 | No especificado | Concreto | Pilote #54 T3 | 2026-04-17 | 2025-04-22 | 2026-05-15 | 28 | 101 | 8011.847 | 31 | 330.8 | 421.1 | 41.3 | 133.2 | 2-Cónica y dividida |  | 82
27914 - ALBURA | 552569 | 88 | No especificado | Concreto | Pilote #54 T3 | 2026-04-17 | 2025-04-22 | 2026-05-15 | 28 | 100 | 7853.982 | 31 | 328.9 | 427.3 | 41.9 | 135.2 | 2-Cónica y dividida |  | 82
27914 - ALBURA | 552569 | 87 | No especificado | Concreto | Pilote #2 T3 | 2026-04-17 | 2025-04-22 | 2026-05-15 | 28 | 101 | 8011.847 | 31 | 315.8 | 401.8 | 39.4 | 127.1 | 2-Cónica y dividida |  | 82
27914 - ALBURA | 552569 | 87 | No especificado | Concreto | Pilote #2 T3 | 2026-04-17 | 2025-04-22 | 2026-05-15 | 28 | 101 | 8011.847 | 31 | 313.6 | 398.7 | 39.1 | 126.1 | 2-Cónica y dividida |  | 82
27914 - ALBURA | 552569 | 87 | No especificado | Concreto | Pilote #2 T3 | 2026-04-17 | 2025-04-22 | 2026-05-15 | 28 | 101 | 8011.847 | 31 | 311.6 | 396.7 | 38.9 | 125.5 | 2-Cónica y dividida |  | 82
27914 - ALBURA | 552569 | 86 | No especificado | Concreto | Pilote #23 T4 | 2026-04-17 | 2025-04-22 | 2026-05-15 | 28 | 100 | 7853.982 | 31 | 287.1 | 373.2 | 36.6 | 118.1 | 2-Cónica y dividida |  | 82
27914 - ALBURA | 552569 | 86 | No especificado | Concreto | Pilote #23 T4 | 2026-04-17 | 2025-04-22 | 2026-05-15 | 28 | 101 | 8011.847 | 31 | 285.8 | 364 | 35.7 | 115.2 | 2-Cónica y dividida |  | 82
27914 - ALBURA | 552569 | 86 | No especificado | Concreto | Pilote #23 T4 | 2026-04-17 | 2025-04-22 | 2026-05-15 | 28 | 101 | 8011.847 | 31 | 283.9 | 361 | 35.4 | 114.2 | 2-Cónica y dividida |  | 82
27914 - ALBURA | 552569 | 85 | No especificado | Concreto | Pilote #64 T4 | 2026-04-17 | 2025-04-22 | 2026-05-15 | 28 | 100 | 7853.982 | 31 | 322.8 | 419.1 | 41.1 | 132.6 | 2-Cónica y dividida |  | 82
27914 - ALBURA | 552569 | 85 | No especificado | Concreto | Pilote #64 T4 | 2026-04-17 | 2025-04-22 | 2026-05-15 | 28 | 101 | 8011.847 | 31 | 320.9 | 408.9 | 40.1 | 129.4 | 2-Cónica y dividida |  | 82
27914 - ALBURA | 552569 | 85 | No especificado | Concreto | Pilote #64 T4 | 2026-04-17 | 2025-04-22 | 2026-05-15 | 28 | 101 | 8011.847 | 31 | 318.9 | 405.8 | 39.8 | 128.4 | 2-Cónica y dividida |  | 82
27914 - ALBURA | 552569 | 84 | No especificado | Concreto | Pilote #36 T3 | 2026-04-16 | 2025-04-22 | 2026-05-14 | 28 | 100 | 7853.982 | 31 | 341.4 | 443.6 | 43.5 | 140.3 | 2-Cónica y dividida |  | 82
27914 - ALBURA | 552569 | 84 | No especificado | Concreto | Pilote #36 T3 | 2026-04-16 | 2025-04-22 | 2026-05-14 | 28 | 101 | 8011.847 | 31 | 339.9 | 432.4 | 42.4 | 136.8 | 2-Cónica y dividida |  | 82
27914 - ALBURA | 552569 | 84 | No especificado | Concreto | Pilote #36 T3 | 2026-04-16 | 2025-04-22 | 2026-05-14 | 28 | 101 | 8011.847 | 31 | 337.9 | 430.3 | 42.2 | 136.1 | 2-Cónica y dividida |  | 82
27914 - ALBURA | 563128 | 134 | No especificado | Concreto | Viga guia | 2026-05-09 | 2026-05-12 | 2026-05-23 | 14 | 101 | 8011.847 | 21 | 187.5 | 238.6 | 23.4 | 111.4 | 3-Columnar |  | 95
27914 - ALBURA | 563128 | 134 | No especificado | Concreto | Viga guia | 2026-05-09 | 2026-05-12 | 2026-05-23 | 14 | 102 | 8171.282 | 21 | 194.9 | 243.7 | 23.9 | 113.8 | 3-Columnar |  | 95
27914 - ALBURA | 563128 | 134 | No especificado | Concreto | Viga guia | 2026-05-09 | 2026-05-12 | 2026-05-23 | 14 | 101 | 8011.847 | 21 | 188.2 | 239.6 | 23.5 | 111.9 | 3-Columnar |  | 95
27914 - ALBURA | 563128 | 134 | No especificado | Concreto | Viga guia | 2026-05-09 | 2026-05-12 | 2026-05-16 | 7 | 102 | 8171.282 | 21 | 168.2 | 210.1 | 20.6 | 98.1 | 3-Columnar |  | 88
27914 - ALBURA | 563128 | 134 | No especificado | Concreto | Viga guia | 2026-05-09 | 2026-05-12 | 2026-05-16 | 7 | 102 | 8171.282 | 21 | 167.5 | 209 | 20.5 | 97.6 | 3-Columnar |  | 88
27914 - ALBURA | 563128 | 134 | No especificado | Concreto | Viga guia | 2026-05-09 | 2026-05-12 | 2026-05-16 | 7 | 101 | 8011.847 | 21 | 156.6 | 198.8 | 19.5 | 92.9 | 3-Columnar |  | 88
27914 - ALBURA | 563128 | 133 | No especificado | Concreto | Pilote plataforma # 116 | 2026-05-09 | 2026-05-12 | 2026-05-23 | 14 | 102 | 8171.282 | 21 | 209.2 | 261 | 25.6 | 121.9 | 3-Columnar |  | 95
27914 - ALBURA | 563128 | 133 | No especificado | Concreto | Pilote plataforma # 116 | 2026-05-09 | 2026-05-12 | 2026-05-23 | 14 | 101 | 8011.847 | 21 | 200.3 | 254.9 | 25 | 119 | 3-Columnar |  | 95
27914 - ALBURA | 563128 | 133 | No especificado | Concreto | Pilote plataforma # 116 | 2026-05-09 | 2026-05-12 | 2026-05-23 | 14 | 101 | 8011.847 | 21 | 205 | 261 | 25.6 | 121.9 | 3-Columnar |  | 95
27914 - ALBURA | 563128 | 133 | No especificado | Concreto | Pilote plataforma # 116 | 2026-05-09 | 2026-05-12 | 2026-05-16 | 7 | 102 | 8171.282 | 21 | 193.4 | 241.7 | 23.7 | 112.9 | 3-Columnar |  | 88
27914 - ALBURA | 563128 | 133 | No especificado | Concreto | Pilote plataforma # 116 | 2026-05-09 | 2026-05-12 | 2026-05-16 | 7 | 102 | 8171.282 | 21 | 189.8 | 236.6 | 23.2 | 110.5 | 3-Columnar |  | 88
27914 - ALBURA | 563128 | 133 | No especificado | Concreto | Pilote plataforma # 116 | 2026-05-09 | 2026-05-12 | 2026-05-16 | 7 | 101 | 8011.847 | 21 | 179.9 | 229.4 | 22.5 | 107.1 | 3-Columnar |  | 88
27914 - ALBURA | 563128 | 132 | No especificado | Concreto | Pilote # 45 - Torre 3 | 2026-05-09 | 2026-05-12 | 2026-05-23 | 14 | 102 | 8171.282 | 31 | 295.2 | 368.1 | 36.1 | 116.5 | 3-Columnar |  | 95
27914 - ALBURA | 563128 | 132 | No especificado | Concreto | Pilote # 45 - Torre 3 | 2026-05-09 | 2026-05-12 | 2026-05-23 | 14 | 101 | 8011.847 | 31 | 289 | 368.1 | 36.1 | 116.5 | 3-Columnar |  | 95
27914 - ALBURA | 563128 | 132 | No especificado | Concreto | Pilote # 45 - Torre 3 | 2026-05-09 | 2026-05-12 | 2026-05-23 | 14 | 102 | 8171.282 | 31 | 292.1 | 364 | 35.7 | 115.2 | 3-Columnar |  | 95
27914 - ALBURA | 563128 | 132 | No especificado | Concreto | Pilote # 45 - Torre 3 | 2026-05-09 | 2026-05-12 | 2026-05-16 | 7 | 102 | 8171.282 | 31 | 275.2 | 343.6 | 33.7 | 108.7 | 3-Columnar |  | 88
27914 - ALBURA | 563128 | 132 | No especificado | Concreto | Pilote # 45 - Torre 3 | 2026-05-09 | 2026-05-12 | 2026-05-16 | 7 | 102 | 8171.282 | 31 | 267.8 | 334.5 | 32.8 | 105.8 | 3-Columnar |  | 88
27914 - ALBURA | 563128 | 132 | No especificado | Concreto | Pilote # 45 - Torre 3 | 2026-05-09 | 2026-05-12 | 2026-05-16 | 7 | 101 | 8011.847 | 31 | 255.1 | 324.3 | 31.8 | 102.6 | 3-Columnar |  | 88
27914 - ALBURA | 563127 | 131 | No especificado | Concreto | Pilote plataforma # 107, 78 | 2026-05-08 | 2026-05-12 | 2026-05-22 | 14 | 102 | 8171.282 | 21 | 173.2 | 216.2 | 21.2 | 101 | 3-Columnar |  | 94
27914 - ALBURA | 563127 | 131 | No especificado | Concreto | Pilote plataforma # 107, 78 | 2026-05-08 | 2026-05-12 | 2026-05-22 | 14 | 101 | 8011.847 | 21 | 167.3 | 213.1 | 20.9 | 99.5 | 3-Columnar |  | 94
27914 - ALBURA | 563127 | 131 | No especificado | Concreto | Pilote plataforma # 107, 78 | 2026-05-08 | 2026-05-12 | 2026-05-22 | 14 | 101 | 8011.847 | 21 | 169.6 | 216.2 | 21.2 | 101 | 3-Columnar |  | 94
27914 - ALBURA | 563127 | 131 | No especificado | Concreto | Pilote plataforma # 107, 78 | 2026-05-08 | 2026-05-12 | 2026-05-15 | 7 | 102 | 8171.282 | 21 | 153.6 | 191.7 | 18.8 | 89.5 | 3-Columnar |  | 87
27914 - ALBURA | 563127 | 131 | No especificado | Concreto | Pilote plataforma # 107, 78 | 2026-05-08 | 2026-05-12 | 2026-05-15 | 7 | 101 | 8011.847 | 21 | 144.3 | 183.5 | 18 | 85.7 | 3-Columnar |  | 87
27914 - ALBURA | 563127 | 131 | No especificado | Concreto | Pilote plataforma # 107, 78 | 2026-05-08 | 2026-05-12 | 2026-05-15 | 7 | 101 | 8011.847 | 21 | 141.4 | 179.5 | 17.6 | 83.8 | 3-Columnar |  | 87
27914 - ALBURA | 563127 | 130 | No especificado | Concreto | Viga guia | 2026-05-08 | 2026-05-12 | 2026-05-22 | 14 | 102 | 8171.282 | 21 | 215.3 | 268.2 | 26.3 | 125.2 | 3-Columnar |  | 94
27914 - ALBURA | 563127 | 130 | No especificado | Concreto | Viga guia | 2026-05-08 | 2026-05-12 | 2026-05-22 | 14 | 101 | 8011.847 | 21 | 209.9 | 267.2 | 26.2 | 124.8 | 3-Columnar |  | 94
27914 - ALBURA | 563127 | 130 | No especificado | Concreto | Viga guia | 2026-05-08 | 2026-05-12 | 2026-05-22 | 14 | 101 | 8011.847 | 21 | 211.2 | 269.2 | 26.4 | 125.7 | 3-Columnar |  | 94
27914 - ALBURA | 563127 | 130 | No especificado | Concreto | Viga guia | 2026-05-08 | 2026-05-12 | 2026-05-15 | 7 | 102 | 8171.282 | 21 | 201.1 | 250.9 | 24.6 | 117.1 | 3-Columnar |  | 87
27914 - ALBURA | 563127 | 130 | No especificado | Concreto | Viga guia | 2026-05-08 | 2026-05-12 | 2026-05-15 | 7 | 101 | 8011.847 | 21 | 194 | 246.8 | 24.2 | 115.2 | 3-Columnar |  | 87
27914 - ALBURA | 563127 | 130 | No especificado | Concreto | Viga guia | 2026-05-08 | 2026-05-12 | 2026-05-15 | 7 | 101 | 8011.847 | 21 | 188.1 | 239.6 | 23.5 | 111.9 | 3-Columnar |  | 87
27914 - ALBURA | 563127 | 129 | No especificado | Concreto | Pilote # 24 - Torre 3 | 2026-05-08 | 2026-05-12 | 2026-05-22 | 14 | 102 | 8171.282 | 31 | 283.4 | 353.8 | 34.7 | 111.9 | 3-Columnar |  | 94
27914 - ALBURA | 563127 | 129 | No especificado | Concreto | Pilote # 24 - Torre 3 | 2026-05-08 | 2026-05-12 | 2026-05-22 | 14 | 102 | 8171.282 | 31 | 278.3 | 347.7 | 34.1 | 110 | 3-Columnar |  | 94
27914 - ALBURA | 563127 | 129 | No especificado | Concreto | Pilote # 24 - Torre 3 | 2026-05-08 | 2026-05-12 | 2026-05-22 | 14 | 101 | 8011.847 | 31 | 279.9 | 355.9 | 34.9 | 112.6 | 3-Columnar |  | 94
27914 - ALBURA | 563127 | 129 | No especificado | Concreto | Pilote # 24 - Torre 3 | 2026-05-08 | 2026-05-12 | 2026-05-15 | 7 | 102 | 8171.282 | 31 | 253.9 | 317.1 | 31.1 | 100.3 | 3-Columnar |  | 87
27914 - ALBURA | 563127 | 129 | No especificado | Concreto | Pilote # 24 - Torre 3 | 2026-05-08 | 2026-05-12 | 2026-05-15 | 7 | 101 | 8011.847 | 31 | 241.2 | 306.9 | 30.1 | 97.1 | 3-Columnar |  | 87
27914 - ALBURA | 563127 | 129 | No especificado | Concreto | Pilote # 24 - Torre 3 | 2026-05-08 | 2026-05-12 | 2026-05-15 | 7 | 101 | 8011.847 | 31 | 238.4 | 303.9 | 29.8 | 96.1 | 3-Columnar |  | 87
27914 - ALBURA | 563127 | 128 | No especificado | Concreto | Pilote # 69 - Torre 3 | 2026-05-07 | 2026-05-12 | 2026-05-21 | 14 | 102 | 8171.282 | 31 | 323.7 | 403.8 | 39.6 | 127.7 | 3-Columnar |  | 93
27914 - ALBURA | 563127 | 128 | No especificado | Concreto | Pilote # 69 - Torre 3 | 2026-05-07 | 2026-05-12 | 2026-05-21 | 14 | 101 | 8011.847 | 31 | 316 | 401.8 | 39.4 | 127.1 | 3-Columnar |  | 93
27914 - ALBURA | 563127 | 128 | No especificado | Concreto | Pilote # 69 - Torre 3 | 2026-05-07 | 2026-05-12 | 2026-05-21 | 14 | 101 | 8011.847 | 31 | 310.1 | 394.6 | 38.7 | 124.8 | 3-Columnar |  | 93
27914 - ALBURA | 563127 | 128 | No especificado | Concreto | Pilote # 69 - Torre 3 | 2026-05-07 | 2026-05-12 | 2026-05-14 | 7 | 102 | 8171.282 | 31 | 301.6 | 376.3 | 36.9 | 119 | 3-Columnar |  | 87
27914 - ALBURA | 563127 | 128 | No especificado | Concreto | Pilote # 69 - Torre 3 | 2026-05-07 | 2026-05-12 | 2026-05-14 | 7 | 102 | 8171.282 | 31 | 293.7 | 366.1 | 35.9 | 115.8 | 3-Columnar |  | 87
27914 - ALBURA | 563127 | 128 | No especificado | Concreto | Pilote # 69 - Torre 3 | 2026-05-07 | 2026-05-12 | 2026-05-14 | 7 | 101 | 8011.847 | 31 | 284.9 | 363 | 35.6 | 114.8 | 3-Columnar |  | 87
27914 - ALBURA | 563127 | 127 | No especificado | Concreto | Viga guia | 2026-05-07 | 2026-05-12 | 2026-05-21 | 14 | 102 | 8171.282 | 21 | 245.3 | 305.9 | 30 | 142.9 | 3-Columnar |  | 93
27914 - ALBURA | 563127 | 127 | No especificado | Concreto | Viga guia | 2026-05-07 | 2026-05-12 | 2026-05-21 | 14 | 101 | 8011.847 | 21 | 237.6 | 302.9 | 29.7 | 141.4 | 3-Columnar |  | 93
27914 - ALBURA | 563127 | 127 | No especificado | Concreto | Viga guia | 2026-05-07 | 2026-05-12 | 2026-05-21 | 14 | 101 | 8011.847 | 21 | 240.4 | 305.9 | 30 | 142.9 | 3-Columnar |  | 93
27914 - ALBURA | 563127 | 127 | No especificado | Concreto | Viga guia | 2026-05-07 | 2026-05-12 | 2026-05-14 | 7 | 102 | 8171.282 | 21 | 232.1 | 289.6 | 28.4 | 135.2 | 3-Columnar |  | 87
27914 - ALBURA | 563127 | 127 | No especificado | Concreto | Viga guia | 2026-05-07 | 2026-05-12 | 2026-05-14 | 7 | 102 | 8171.282 | 21 | 228.8 | 285.5 | 28 | 133.3 | 3-Columnar |  | 87
27914 - ALBURA | 563127 | 127 | No especificado | Concreto | Viga guia | 2026-05-07 | 2026-05-12 | 2026-05-14 | 7 | 101 | 8011.847 | 21 | 218 | 277.4 | 27.2 | 129.5 | 3-Columnar |  | 87
27914 - ALBURA | 563127 | 126 | No especificado | Concreto | Viga guia | 2026-05-06 | 2026-05-12 | 2026-05-20 | 14 | 102 | 8171.282 | 21 | 263.6 | 329.4 | 32.3 | 153.8 | 3-Columnar |  | 92
27914 - ALBURA | 563127 | 126 | No especificado | Concreto | Viga guia | 2026-05-06 | 2026-05-12 | 2026-05-20 | 14 | 101 | 8011.847 | 21 | 256.2 | 326.3 | 32 | 152.4 | 3-Columnar |  | 92
27914 - ALBURA | 563127 | 126 | No especificado | Concreto | Viga guia | 2026-05-06 | 2026-05-12 | 2026-05-20 | 14 | 101 | 8011.847 | 21 | 251.5 | 320.2 | 31.4 | 149.5 | 3-Columnar |  | 92
27914 - ALBURA | 563127 | 126 | No especificado | Concreto | Viga guia | 2026-05-06 | 2026-05-12 | 2026-05-13 | 7 | 102 | 8171.282 | 21 | 253.6 | 316.1 | 31 | 147.6 | 3-Columnar |  | 87
27914 - ALBURA | 563127 | 126 | No especificado | Concreto | Viga guia | 2026-05-06 | 2026-05-12 | 2026-05-13 | 7 | 101 | 8011.847 | 21 | 241.8 | 308 | 30.2 | 143.8 | 3-Columnar |  | 87
27914 - ALBURA | 563127 | 126 | No especificado | Concreto | Viga guia | 2026-05-06 | 2026-05-12 | 2026-05-13 | 7 | 101 | 8011.847 | 21 | 238.6 | 303.9 | 29.8 | 141.9 | 3-Columnar |  | 87
27914 - ALBURA | 563126 | 125 | No especificado | Concreto | Pilote plataforma # 87 | 2026-05-06 | 2026-05-08 | 2026-05-20 | 14 | 101 | 8011.847 | 21 | 191.6 | 243.7 | 23.9 | 113.8 | 3-Columnar |  | 90
27914 - ALBURA | 563126 | 125 | No especificado | Concreto | Pilote plataforma # 87 | 2026-05-06 | 2026-05-08 | 2026-05-20 | 14 | 101 | 8011.847 | 21 | 185.7 | 236.6 | 23.2 | 110.5 | 3-Columnar |  | 90
27914 - ALBURA | 563126 | 125 | No especificado | Concreto | Pilote plataforma # 87 | 2026-05-06 | 2026-05-08 | 2026-05-20 | 14 | 101 | 8011.847 | 21 | 187 | 237.6 | 23.3 | 111 | 3-Columnar |  | 90
27914 - ALBURA | 563126 | 125 | No especificado | Concreto | Pilote plataforma # 87 | 2026-05-06 | 2026-05-08 | 2026-05-13 | 7 | 102 | 8171.282 | 21 | 186.3 | 232.5 | 22.8 | 108.6 | 3-Columnar |  | 84
27914 - ALBURA | 563126 | 125 | No especificado | Concreto | Pilote plataforma # 87 | 2026-05-06 | 2026-05-08 | 2026-05-13 | 7 | 101 | 8011.847 | 21 | 177.3 | 225.4 | 22.1 | 105.2 | 3-Columnar |  | 84
27914 - ALBURA | 563126 | 125 | No especificado | Concreto | Pilote plataforma # 87 | 2026-05-06 | 2026-05-08 | 2026-05-13 | 7 | 101 | 8011.847 | 21 | 180.8 | 230.5 | 22.6 | 107.6 | 3-Columnar |  | 84
27914 - ALBURA | 563126 | 124 | No especificado | Concreto | Pilote # 14 - Torre 3 | 2026-05-06 | 2026-05-08 | 2026-05-20 | 14 | 102 | 8171.282 | 31 | 305.3 | 381.4 | 37.4 | 120.6 | 4-Transversal |  | 90
27914 - ALBURA | 563126 | 124 | No especificado | Concreto | Pilote # 14 - Torre 3 | 2026-05-06 | 2026-05-08 | 2026-05-20 | 14 | 101 | 8011.847 | 31 | 291.2 | 370.2 | 36.3 | 117.1 | 4-Transversal |  | 90
27914 - ALBURA | 563126 | 124 | No especificado | Concreto | Pilote # 14 - Torre 3 | 2026-05-06 | 2026-05-08 | 2026-05-20 | 14 | 101 | 8011.847 | 31 | 289.4 | 368.1 | 36.1 | 116.5 | 4-Transversal |  | 90
27914 - ALBURA | 563126 | 124 | No especificado | Concreto | Pilote # 14 - Torre 3 | 2026-05-06 | 2026-05-08 | 2026-05-13 | 7 | 102 | 8171.282 | 31 | 267.1 | 333.4 | 32.7 | 105.5 | 3-Columnar |  | 84
27914 - ALBURA | 563126 | 124 | No especificado | Concreto | Pilote # 14 - Torre 3 | 2026-05-06 | 2026-05-08 | 2026-05-13 | 7 | 101 | 8011.847 | 31 | 256.9 | 327.3 | 32.1 | 103.5 | 3-Columnar |  | 84
27914 - ALBURA | 563126 | 124 | No especificado | Concreto | Pilote # 14 - Torre 3 | 2026-05-06 | 2026-05-08 | 2026-05-13 | 7 | 101 | 8011.847 | 31 | 254.7 | 324.3 | 31.8 | 102.6 | 3-Columnar |  | 84
27914 - ALBURA | 563126 | 123 | No especificado | Concreto | Pilote plataforma # 110, 102 | 2026-05-05 | 2026-05-08 | 2026-05-19 | 14 | 102 | 8171.282 | 21 | 189.2 | 236.6 | 23.2 | 110.5 | 3-Columnar |  | 90
27914 - ALBURA | 563126 | 123 | No especificado | Concreto | Pilote plataforma # 110, 102 | 2026-05-05 | 2026-05-08 | 2026-05-19 | 14 | 102 | 8171.282 | 21 | 183.8 | 229.4 | 22.5 | 107.1 | 3-Columnar |  | 90
27914 - ALBURA | 563126 | 123 | No especificado | Concreto | Pilote plataforma # 110, 102 | 2026-05-05 | 2026-05-08 | 2026-05-19 | 14 | 101 | 8011.847 | 21 | 175.7 | 223.3 | 21.9 | 104.3 | 3-Columnar |  | 90
27914 - ALBURA | 563126 | 123 | No especificado | Concreto | Pilote plataforma # 110, 102 | 2026-05-05 | 2026-05-08 | 2026-05-12 | 7 | 102 | 8171.282 | 21 | 146.5 | 182.5 | 17.9 | 85.2 | 3-Columnar |  | 83
27914 - ALBURA | 563126 | 123 | No especificado | Concreto | Pilote plataforma # 110, 102 | 2026-05-05 | 2026-05-08 | 2026-05-12 | 7 | 102 | 8171.282 | 21 | 142 | 177.4 | 17.4 | 82.9 | 3-Columnar |  | 83
27914 - ALBURA | 563126 | 123 | No especificado | Concreto | Pilote plataforma # 110, 102 | 2026-05-05 | 2026-05-08 | 2026-05-12 | 7 | 102 | 8171.282 | 21 | 137.8 | 172.3 | 16.9 | 80.5 | 3-Columnar |  | 83
27914 - ALBURA | 563126 | 122 | No especificado | Concreto | Viga guia Tramo 2 # 23, 30, 11, 3, 42, 28, 21 - Tramo 3 # 8, 14 - Tramo 4 # 17, 14 | 2026-05-05 | 2026-05-08 | 2026-05-19 | 14 | 102 | 8171.282 | 21 | 253.2 | 316.1 | 31 | 147.6 | 3-Columnar |  | 90
27914 - ALBURA | 563126 | 122 | No especificado | Concreto | Viga guia Tramo 2 # 23, 30, 11, 3, 42, 28, 21 - Tramo 3 # 8, 14 - Tramo 4 # 17, 14 | 2026-05-05 | 2026-05-08 | 2026-05-19 | 14 | 101 | 8011.847 | 21 | 246.8 | 314.1 | 30.8 | 146.7 | 3-Columnar |  | 90
27914 - ALBURA | 563126 | 122 | No especificado | Concreto | Viga guia Tramo 2 # 23, 30, 11, 3, 42, 28, 21 - Tramo 3 # 8, 14 - Tramo 4 # 17, 14 | 2026-05-05 | 2026-05-08 | 2026-05-19 | 14 | 101 | 8011.847 | 21 | 238.7 | 303.9 | 29.8 | 141.9 | 3-Columnar |  | 90
27914 - ALBURA | 563126 | 122 | No especificado | Concreto | Viga guia Tramo 2 # 23, 30, 11, 3, 42, 28, 21 - Tramo 3 # 8, 14 - Tramo 4 # 17, 14 | 2026-05-05 | 2026-05-08 | 2026-05-12 | 7 | 102 | 8171.282 | 21 | 240.6 | 299.8 | 29.4 | 140 | 3-Columnar |  | 83
27914 - ALBURA | 563126 | 122 | No especificado | Concreto | Viga guia Tramo 2 # 23, 30, 11, 3, 42, 28, 21 - Tramo 3 # 8, 14 - Tramo 4 # 17, 14 | 2026-05-05 | 2026-05-08 | 2026-05-12 | 7 | 102 | 8171.282 | 21 | 236.4 | 294.7 | 28.9 | 137.6 | 3-Columnar |  | 83
27914 - ALBURA | 563126 | 122 | No especificado | Concreto | Viga guia Tramo 2 # 23, 30, 11, 3, 42, 28, 21 - Tramo 3 # 8, 14 - Tramo 4 # 17, 14 | 2026-05-05 | 2026-05-08 | 2026-05-12 | 7 | 102 | 8171.282 | 21 | 229 | 285.5 | 28 | 133.3 | 3-Columnar |  | 83
27914 - ALBURA | 563126 | 121 | No especificado | Concreto | Pilote # 5 - Torre 3 | 2026-05-05 | 2026-05-08 | 2026-05-19 | 14 | 102 | 8171.282 | 31 | 270 | 336.5 | 33 | 106.5 | 3-Columnar |  | 90
27914 - ALBURA | 563126 | 121 | No especificado | Concreto | Pilote # 5 - Torre 3 | 2026-05-05 | 2026-05-08 | 2026-05-19 | 14 | 102 | 8171.282 | 31 | 266.4 | 332.4 | 32.6 | 105.2 | 3-Columnar |  | 90
27914 - ALBURA | 563126 | 121 | No especificado | Concreto | Pilote # 5 - Torre 3 | 2026-05-05 | 2026-05-08 | 2026-05-19 | 14 | 101 | 8011.847 | 31 | 249.3 | 317.1 | 31.1 | 100.3 | 3-Columnar |  | 90
27914 - ALBURA | 563126 | 121 | No especificado | Concreto | Pilote # 5 - Torre 3 | 2026-05-05 | 2026-05-08 | 2026-05-12 | 7 | 102 | 8171.282 | 31 | 235.2 | 293.7 | 28.8 | 92.9 | 3-Columnar |  | 83
27914 - ALBURA | 563126 | 121 | No especificado | Concreto | Pilote # 5 - Torre 3 | 2026-05-05 | 2026-05-08 | 2026-05-12 | 7 | 102 | 8171.282 | 31 | 229.2 | 285.5 | 28 | 90.3 | 3-Columnar |  | 83
27914 - ALBURA | 563126 | 121 | No especificado | Concreto | Pilote # 5 - Torre 3 | 2026-05-05 | 2026-05-08 | 2026-05-12 | 7 | 101 | 8011.847 | 31 | 221.6 | 282.5 | 27.7 | 89.4 | 3-Columnar |  | 83
27914 - ALBURA | 563126 | 120 | No especificado | Concreto | Pilote # 50 - Torre 3 | 2026-05-04 | 2026-05-08 | 2026-05-18 | 14 | 102 | 8171.282 | 31 | 263.5 | 328.3 | 32.2 | 103.9 | 4-Transversal |  | 89
27914 - ALBURA | 563126 | 120 | No especificado | Concreto | Pilote # 50 - Torre 3 | 2026-05-04 | 2026-05-08 | 2026-05-18 | 14 | 102 | 8171.282 | 31 | 258.3 | 322.2 | 31.6 | 101.9 | 4-Transversal |  | 89
27914 - ALBURA | 563126 | 120 | No especificado | Concreto | Pilote # 50 - Torre 3 | 2026-05-04 | 2026-05-08 | 2026-05-18 | 14 | 101 | 8011.847 | 31 | 247.7 | 315.1 | 30.9 | 99.7 | 4-Transversal |  | 89
27914 - ALBURA | 563126 | 120 | No especificado | Concreto | Pilote # 50 - Torre 3 | 2026-05-04 | 2026-05-08 | 2026-05-11 | 7 | 102 | 8171.282 | 31 | 223.9 | 279.4 | 27.4 | 88.4 | 3-Columnar |  | 83
27914 - ALBURA | 563126 | 120 | No especificado | Concreto | Pilote # 50 - Torre 3 | 2026-05-04 | 2026-05-08 | 2026-05-11 | 7 | 101 | 8011.847 | 31 | 208.5 | 265.1 | 26 | 83.9 | 3-Columnar |  | 83
27914 - ALBURA | 563126 | 120 | No especificado | Concreto | Pilote # 50 - Torre 3 | 2026-05-04 | 2026-05-08 | 2026-05-11 | 7 | 101 | 8011.847 | 31 | 203.2 | 259 | 25.4 | 81.9 | 3-Columnar |  | 83
27914 - ALBURA | 552567 | 74 | No especificado | Concreto | Pilote #61 T4 | 2026-04-13 | 2026-04-15 | 2026-05-11 | 28 | 100 | 7853.982 | 31 | 352.4 | 457.9 | 44.9 | 144.8 | 2-Cónica y dividida |  | 77
27914 - ALBURA | 552567 | 74 | No especificado | Concreto | Pilote #61 T4 | 2026-04-13 | 2026-04-15 | 2026-05-11 | 28 | 101 | 8011.847 | 31 | 350.1 | 445.6 | 43.7 | 141 | 2-Cónica y dividida |  | 77
27914 - ALBURA | 552567 | 74 | No especificado | Concreto | Pilote #61 T4 | 2026-04-13 | 2026-04-15 | 2026-05-11 | 28 | 100 | 7853.982 | 31 | 345.2 | 448.7 | 44 | 141.9 | 2-Cónica y dividida |  | 77
27914 - ALBURA | 552567 | 73 | No especificado | Concreto | Pilote #04 T4 | 2026-04-13 | 2026-04-15 | 2026-05-11 | 28 | 101 | 8011.847 | 31 | 301.7 | 384.4 | 37.7 | 121.6 | 2-Cónica y dividida |  | 77
27914 - ALBURA | 552567 | 73 | No especificado | Concreto | Pilote #04 T4 | 2026-04-13 | 2026-04-15 | 2026-05-11 | 28 | 100 | 7853.982 | 31 | 290.3 | 377.3 | 37 | 119.4 | 2-Cónica y dividida |  | 77
27914 - ALBURA | 552567 | 73 | No especificado | Concreto | Pilote #04 T4 | 2026-04-13 | 2026-04-15 | 2026-05-11 | 28 | 101 | 8011.847 | 31 | 297.8 | 379.3 | 37.2 | 120 | 2-Cónica y dividida |  | 77
27914 - ALBURA | 552567 | 72 | No especificado | Concreto | Pilote #71 T3 | 2026-04-13 | 2026-04-15 | 2026-05-11 | 28 | 100 | 7853.982 | 31 | 379.4 | 492.5 | 48.3 | 155.8 | 2-Cónica y dividida |  | 77
27914 - ALBURA | 552567 | 72 | No especificado | Concreto | Pilote #71 T3 | 2026-04-13 | 2026-04-15 | 2026-05-11 | 28 | 101 | 8011.847 | 31 | 380.1 | 483.3 | 47.4 | 152.9 | 2-Cónica y dividida |  | 77
27914 - ALBURA | 552567 | 72 | No especificado | Concreto | Pilote #71 T3 | 2026-04-13 | 2026-04-15 | 2026-05-11 | 28 | 100 | 7853.982 | 31 | 375.2 | 487.4 | 47.8 | 154.2 | 2-Cónica y dividida |  | 77
27914 - ALBURA | 552567 | 71 | No especificado | Concreto | Pilote #12 T3 | 2026-04-11 | 2026-04-15 | 2026-05-09 | 28 | 101 | 8011.847 | 31 | 363.8 | 463 | 45.4 | 146.5 | 2-Cónica y dividida |  | 74
27914 - ALBURA | 552567 | 71 | No especificado | Concreto | Pilote #12 T3 | 2026-04-11 | 2026-04-15 | 2026-05-09 | 28 | 100 | 7853.982 | 31 | 361.8 | 470.1 | 46.1 | 148.7 | 2-Cónica y dividida |  | 74
27914 - ALBURA | 552567 | 71 | No especificado | Concreto | Pilote #12 T3 | 2026-04-11 | 2026-04-15 | 2026-05-09 | 28 | 101 | 8011.847 | 31 | 359.6 | 457.9 | 44.9 | 144.8 | 2-Cónica y dividida |  | 74
27914 - ALBURA | 552567 | 70 | No especificado | Concreto | Pilote #43 T4 | 2026-04-11 | 2026-04-15 | 2026-05-09 | 28 | 100 | 7853.982 | 31 | 381.6 | 495.6 | 48.6 | 156.8 | 2-Cónica y dividida |  | 74
27914 - ALBURA | 552567 | 70 | No especificado | Concreto | Pilote #43 T4 | 2026-04-11 | 2026-04-15 | 2026-05-09 | 28 | 101 | 8011.847 | 31 | 379.9 | 483.3 | 47.4 | 152.9 | 2-Cónica y dividida |  | 74
27914 - ALBURA | 552567 | 70 | No especificado | Concreto | Pilote #43 T4 | 2026-04-11 | 2026-04-15 | 2026-05-09 | 28 | 100 | 7853.982 | 31 | 377.8 | 490.5 | 48.1 | 155.2 | 2-Cónica y dividida |  | 74
27914 - ALBURA | 552567 | 69 | No especificado | Concreto | Pilote #72 T4 | 2026-04-10 | 2026-04-15 | 2026-05-08 | 28 | 101 | 8011.847 | 31 | 338.2 | 430.3 | 42.2 | 136.1 | 2-Cónica y dividida |  | 73
27914 - ALBURA | 552567 | 69 | No especificado | Concreto | Pilote #72 T4 | 2026-04-10 | 2026-04-15 | 2026-05-08 | 28 | 100 | 7853.982 | 31 | 336.8 | 437.5 | 42.9 | 138.4 | 2-Cónica y dividida |  | 73
27914 - ALBURA | 552567 | 69 | No especificado | Concreto | Pilote #72 T4 | 2026-04-10 | 2026-04-15 | 2026-05-08 | 28 | 101 | 8011.847 | 31 | 334.9 | 426.2 | 41.8 | 134.8 | 2-Cónica y dividida |  | 73
27914 - ALBURA | 552567 | 68 | No especificado | Concreto | Pilote #41 T3 | 2026-04-10 | 2026-04-15 | 2026-05-08 | 28 | 100 | 7853.982 | 31 | 367.8 | 477.2 | 46.8 | 151 | 2-Cónica y dividida |  | 73
27914 - ALBURA | 552567 | 68 | No especificado | Concreto | Pilote #41 T3 | 2026-04-10 | 2026-04-15 | 2026-05-08 | 28 | 101 | 8011.847 | 31 | 365.8 | 466 | 45.7 | 147.4 | 2-Cónica y dividida |  | 73
27914 - ALBURA | 552567 | 68 | No especificado | Concreto | Pilote #41 T3 | 2026-04-10 | 2026-04-15 | 2026-05-08 | 28 | 100 | 7853.982 | 31 | 363.6 | 472.1 | 46.3 | 149.4 | 2-Cónica y dividida |  | 73
27914 - ALBURA | 552567 | 67 | No especificado | Concreto | Pilote #65 T3 | 2026-04-10 | 2026-04-15 | 2026-05-08 | 28 | 101 | 8011.847 | 31 | 345.8 | 440.5 | 43.2 | 139.4 | 2-Cónica y dividida |  | 73
27914 - ALBURA | 552567 | 67 | No especificado | Concreto | Pilote #65 T3 | 2026-04-10 | 2026-04-15 | 2026-05-08 | 28 | 100 | 7853.982 | 31 | 353.8 | 458.9 | 45 | 145.2 | 2-Cónica y dividida |  | 73
27914 - ALBURA | 552567 | 67 | No especificado | Concreto | Pilote #65 T3 | 2026-04-10 | 2026-04-15 | 2026-05-08 | 28 | 101 | 8011.847 | 31 | 351.8 | 447.7 | 43.9 | 141.6 | 2-Cónica y dividida |  | 73
27914 - ALBURA | 552567 | 66 | No especificado | Concreto | Pilote # 14 T4 | 2026-04-10 | 2026-04-15 | 2026-05-08 | 28 | 100 | 7853.982 | 31 | 325.8 | 423.2 | 41.5 | 133.9 | 2-Cónica y dividida |  | 73
27914 - ALBURA | 552567 | 66 | No especificado | Concreto | Pilote # 14 T4 | 2026-04-10 | 2026-04-15 | 2026-05-08 | 28 | 101 | 8011.847 | 31 | 323.8 | 412 | 40.4 | 130.3 | 2-Cónica y dividida |  | 73
27914 - ALBURA | 552567 | 66 | No especificado | Concreto | Pilote # 14 T4 | 2026-04-10 | 2026-04-15 | 2026-05-08 | 28 | 100 | 7853.982 | 31 | 321.9 | 418.1 | 41 | 132.3 | 2-Cónica y dividida |  | 73
27914 - ALBURA | 563125 | 119 | No especificado | Concreto | Pilote # 29 - Torre 3 | 2026-05-04 | 2026-05-05 | 2026-05-18 | 14 | 102 | 8171.282 | 31 | 281.2 | 350.8 | 34.4 | 111 | 4-Transversal |  | 89
27914 - ALBURA | 563125 | 119 | No especificado | Concreto | Pilote # 29 - Torre 3 | 2026-05-04 | 2026-05-05 | 2026-05-18 | 14 | 102 | 8171.282 | 31 | 276.5 | 344.7 | 33.8 | 109 | 4-Transversal |  | 89
27914 - ALBURA | 563125 | 119 | No especificado | Concreto | Pilote # 29 - Torre 3 | 2026-05-04 | 2026-05-05 | 2026-05-18 | 14 | 101 | 8011.847 | 31 | 264.6 | 336.5 | 33 | 106.5 | 4-Transversal |  | 89
27914 - ALBURA | 563125 | 119 | No especificado | Concreto | Pilote # 29 - Torre 3 | 2026-05-04 | 2026-05-05 | 2026-05-11 | 7 | 102 | 8171.282 | 31 | 247.4 | 309 | 30.3 | 97.7 | 3-Columnar |  | 79
27914 - ALBURA | 563125 | 119 | No especificado | Concreto | Pilote # 29 - Torre 3 | 2026-05-04 | 2026-05-05 | 2026-05-11 | 7 | 101 | 8011.847 | 31 | 231.4 | 294.7 | 28.9 | 93.2 | 3-Columnar |  | 79
27914 - ALBURA | 563125 | 119 | No especificado | Concreto | Pilote # 29 - Torre 3 | 2026-05-04 | 2026-05-05 | 2026-05-11 | 7 | 101 | 8011.847 | 31 | 235.1 | 298.8 | 29.3 | 94.5 | 3-Columnar |  | 79
27914 - ALBURA | 563125 | 118 | No especificado | Concreto | Pilote plataforma # 108 | 2026-05-04 | 2026-05-05 | 2026-05-18 | 14 | 102 | 8171.282 | 21 | 181.7 | 226.4 | 22.2 | 105.7 | 3-Columnar |  | 89
27914 - ALBURA | 563125 | 118 | No especificado | Concreto | Pilote plataforma # 108 | 2026-05-04 | 2026-05-05 | 2026-05-18 | 14 | 102 | 8171.282 | 21 | 174 | 217.2 | 21.3 | 101.4 | 3-Columnar |  | 89
27914 - ALBURA | 563125 | 118 | No especificado | Concreto | Pilote plataforma # 108 | 2026-05-04 | 2026-05-05 | 2026-05-18 | 14 | 101 | 8011.847 | 21 | 168.8 | 215.2 | 21.1 | 100.5 | 3-Columnar |  | 89
27914 - ALBURA | 563125 | 118 | No especificado | Concreto | Pilote plataforma # 108 | 2026-05-04 | 2026-05-05 | 2026-05-11 | 7 | 102 | 8171.282 | 21 | 165.7 | 207 | 20.3 | 96.7 | 3-Columnar |  | 79
27914 - ALBURA | 563125 | 118 | No especificado | Concreto | Pilote plataforma # 108 | 2026-05-04 | 2026-05-05 | 2026-05-11 | 7 | 101 | 8011.847 | 21 | 158.2 | 200.9 | 19.7 | 93.8 | 3-Columnar |  | 79
27914 - ALBURA | 563125 | 118 | No especificado | Concreto | Pilote plataforma # 108 | 2026-05-04 | 2026-05-05 | 2026-05-11 | 7 | 101 | 8011.847 | 21 | 159.5 | 202.9 | 19.9 | 94.8 | 3-Columnar |  | 79
27914 - ALBURA | 563125 | 117 | No especificado | Concreto | Viga guía - Tramo 1 # 1, 8, 16, 23, 30, 37 - Tramo 2 # 44, 9, 16 | 2026-05-04 | 2026-05-05 | 2026-05-18 | 14 | 102 | 8171.282 | 21 | 183 | 228.4 | 22.4 | 106.7 | 3-Columnar |  | 89
27914 - ALBURA | 563125 | 117 | No especificado | Concreto | Viga guía - Tramo 1 # 1, 8, 16, 23, 30, 37 - Tramo 2 # 44, 9, 16 | 2026-05-04 | 2026-05-05 | 2026-05-18 | 14 | 101 | 8011.847 | 21 | 175.4 | 223.3 | 21.9 | 104.3 | 3-Columnar |  | 89
27914 - ALBURA | 563125 | 117 | No especificado | Concreto | Viga guía - Tramo 1 # 1, 8, 16, 23, 30, 37 - Tramo 2 # 44, 9, 16 | 2026-05-04 | 2026-05-05 | 2026-05-18 | 14 | 101 | 8011.847 | 21 | 171.3 | 218.2 | 21.4 | 101.9 | 3-Columnar |  | 89
27914 - ALBURA | 563125 | 117 | No especificado | Concreto | Viga guía - Tramo 1 # 1, 8, 16, 23, 30, 37 - Tramo 2 # 44, 9, 16 | 2026-05-04 | 2026-05-05 | 2026-05-11 | 7 | 102 | 8171.282 | 21 | 135.2 | 168.3 | 16.5 | 78.6 | 3-Columnar |  | 79
27914 - ALBURA | 563125 | 117 | No especificado | Concreto | Viga guía - Tramo 1 # 1, 8, 16, 23, 30, 37 - Tramo 2 # 44, 9, 16 | 2026-05-04 | 2026-05-05 | 2026-05-11 | 7 | 102 | 8171.282 | 21 | 132.4 | 165.2 | 16.2 | 77.1 | 3-Columnar |  | 79
27914 - ALBURA | 563125 | 117 | No especificado | Concreto | Viga guía - Tramo 1 # 1, 8, 16, 23, 30, 37 - Tramo 2 # 44, 9, 16 | 2026-05-04 | 2026-05-05 | 2026-05-11 | 7 | 101 | 8011.847 | 21 | 127.3 | 162.1 | 15.9 | 75.7 | 3-Columnar |  | 79
27914 - ALBURA | 563125 | 116 | No especificado | Concreto | Pilote # 21 - Torre 3 | 2026-05-02 | 2026-05-05 | 2026-05-16 | 14 | 102 | 8171.282 | 31 | 290.3 | 362 | 35.5 | 114.5 | 3-Columnar |  | 88
27914 - ALBURA | 563125 | 116 | No especificado | Concreto | Pilote # 21 - Torre 3 | 2026-05-02 | 2026-05-05 | 2026-05-16 | 14 | 102 | 8171.282 | 31 | 295.1 | 368.1 | 36.1 | 116.5 | 3-Columnar |  | 88
27914 - ALBURA | 563125 | 116 | No especificado | Concreto | Pilote # 21 - Torre 3 | 2026-05-02 | 2026-05-05 | 2026-05-16 | 14 | 101 | 8011.847 | 31 | 273 | 347.7 | 34.1 | 110 | 3-Columnar |  | 88
27914 - ALBURA | 563125 | 116 | No especificado | Concreto | Pilote # 21 - Torre 3 | 2026-05-02 | 2026-05-05 | 2026-05-09 | 7 | 102 | 8171.282 | 31 | 277.1 | 345.7 | 33.9 | 109.4 | 3-Columnar |  | 78
27914 - ALBURA | 563125 | 116 | No especificado | Concreto | Pilote # 21 - Torre 3 | 2026-05-02 | 2026-05-05 | 2026-05-09 | 7 | 102 | 8171.282 | 31 | 269.9 | 336.5 | 33 | 106.5 | 3-Columnar |  | 78
27914 - ALBURA | 563125 | 116 | No especificado | Concreto | Pilote # 21 - Torre 3 | 2026-05-02 | 2026-05-05 | 2026-05-09 | 7 | 101 | 8011.847 | 31 | 260.3 | 331.4 | 32.5 | 104.8 | 3-Columnar |  | 78
27914 - ALBURA | 563125 | 115 | No especificado | Concreto | Pilote plataforma # 109 | 2026-05-02 | 2026-05-05 | 2026-05-16 | 14 | 102 | 8171.282 | 21 | 215.2 | 268.2 | 26.3 | 125.2 | 4-Transversal |  | 88
27914 - ALBURA | 563125 | 115 | No especificado | Concreto | Pilote plataforma # 109 | 2026-05-02 | 2026-05-05 | 2026-05-16 | 14 | 102 | 8171.282 | 21 | 207.5 | 259 | 25.4 | 121 | 4-Transversal |  | 88
27914 - ALBURA | 563125 | 115 | No especificado | Concreto | Pilote plataforma # 109 | 2026-05-02 | 2026-05-05 | 2026-05-16 | 14 | 101 | 8011.847 | 21 | 201.9 | 257 | 25.2 | 120 | 4-Transversal |  | 88
27914 - ALBURA | 563125 | 115 | No especificado | Concreto | Pilote plataforma # 109 | 2026-05-02 | 2026-05-05 | 2026-05-09 | 7 | 102 | 8171.282 | 21 | 173.3 | 216.2 | 21.2 | 101 | 3-Columnar |  | 78
27914 - ALBURA | 563125 | 115 | No especificado | Concreto | Pilote plataforma # 109 | 2026-05-02 | 2026-05-05 | 2026-05-09 | 7 | 101 | 8011.847 | 21 | 164.6 | 209 | 20.5 | 97.6 | 3-Columnar |  | 78
27914 - ALBURA | 563125 | 115 | No especificado | Concreto | Pilote plataforma # 109 | 2026-05-02 | 2026-05-05 | 2026-05-09 | 7 | 101 | 8011.847 | 21 | 166.5 | 212.1 | 20.8 | 99 | 3-Columnar |  | 78
27914 - ALBURA | 563125 | 114 | No especificado | Concreto | Pilote plataforma # 67, # 72 | 2026-04-29 | 2026-05-05 | 2026-05-13 | 14 | 101 | 8011.847 | 21 | 186.9 | 237.6 | 23.3 | 111 | 3-Columnar |  | 84
27914 - ALBURA | 563125 | 114 | No especificado | Concreto | Pilote plataforma # 67, # 72 | 2026-04-29 | 2026-05-05 | 2026-05-13 | 14 | 101 | 8011.847 | 21 | 189.2 | 240.7 | 23.6 | 112.4 | 3-Columnar |  | 84
27914 - ALBURA | 563125 | 114 | No especificado | Concreto | Pilote plataforma # 67, # 72 | 2026-04-29 | 2026-05-05 | 2026-05-13 | 14 | 101 | 8011.847 | 21 | 190.3 | 242.7 | 23.8 | 113.3 | 3-Columnar |  | 84
27914 - ALBURA | 563125 | 114 | No especificado | Concreto | Pilote plataforma # 67, # 72 | 2026-04-29 | 2026-05-05 | 2026-05-06 | 7 | 102 | 8171.282 | 21 | 173.4 | 216.2 | 21.2 | 101 | 3-Columnar |  | 75
27914 - ALBURA | 563125 | 114 | No especificado | Concreto | Pilote plataforma # 67, # 72 | 2026-04-29 | 2026-05-05 | 2026-05-06 | 7 | 101 | 8011.847 | 21 | 169.1 | 215.2 | 21.1 | 100.5 | 3-Columnar |  | 75
27914 - ALBURA | 563125 | 114 | No especificado | Concreto | Pilote plataforma # 67, # 72 | 2026-04-29 | 2026-05-05 | 2026-05-06 | 7 | 101 | 8011.847 | 21 | 166.2 | 211.1 | 20.7 | 98.6 | 3-Columnar |  | 75
27914 - ALBURA | 563124 | 113 | No especificado | Concreto | Pilote plataforma # 98 | 2026-04-29 | 2026-04-30 | 2026-05-13 | 14 | 102 | 8171.282 | 21 | 239.6 | 298.8 | 29.3 | 139.5 | 3-Columnar |  | 84
27914 - ALBURA | 563124 | 113 | No especificado | Concreto | Pilote plataforma # 98 | 2026-04-29 | 2026-04-30 | 2026-05-13 | 14 | 101 | 8011.847 | 21 | 232.6 | 295.7 | 29 | 138.1 | 3-Columnar |  | 84
27914 - ALBURA | 563124 | 113 | No especificado | Concreto | Pilote plataforma # 98 | 2026-04-29 | 2026-04-30 | 2026-05-13 | 14 | 101 | 8011.847 | 21 | 227.3 | 289.6 | 28.4 | 135.2 | 3-Columnar |  | 84
27914 - ALBURA | 563124 | 113 | No especificado | Concreto | Pilote plataforma # 98 | 2026-04-29 | 2026-04-30 | 2026-05-06 | 7 | 102 | 8171.282 | 21 | 219.1 | 273.3 | 26.8 | 127.6 | 3-Columnar |  | 75
27914 - ALBURA | 563124 | 113 | No especificado | Concreto | Pilote plataforma # 98 | 2026-04-29 | 2026-04-30 | 2026-05-06 | 7 | 101 | 8011.847 | 21 | 210.4 | 268.2 | 26.3 | 125.2 | 3-Columnar |  | 75
27914 - ALBURA | 563124 | 113 | No especificado | Concreto | Pilote plataforma # 98 | 2026-04-29 | 2026-04-30 | 2026-05-06 | 7 | 101 | 8011.847 | 21 | 205.7 | 262.1 | 25.7 | 122.4 | 3-Columnar |  | 75
27914 - ALBURA | 563124 | 112 | No especificado | Concreto | Pilote # 67 - Torre 3 | 2026-04-29 | 2026-04-30 | 2026-05-13 | 14 | 102 | 8171.282 | 31 | 315.2 | 393.6 | 38.6 | 124.5 | 3-Columnar |  | 84
27914 - ALBURA | 563124 | 112 | No especificado | Concreto | Pilote # 67 - Torre 3 | 2026-04-29 | 2026-04-30 | 2026-05-13 | 14 | 101 | 8011.847 | 31 | 307.7 | 391.6 | 38.4 | 123.9 | 3-Columnar |  | 84
27914 - ALBURA | 563124 | 112 | No especificado | Concreto | Pilote # 67 - Torre 3 | 2026-04-29 | 2026-04-30 | 2026-05-13 | 14 | 101 | 8011.847 | 31 | 300.5 | 382.4 | 37.5 | 121 | 3-Columnar |  | 84
27914 - ALBURA | 563124 | 112 | No especificado | Concreto | Pilote # 67 - Torre 3 | 2026-04-29 | 2026-04-30 | 2026-05-06 | 7 | 102 | 8171.282 | 31 | 323.2 | 403.8 | 39.6 | 127.7 | 3-Columnar |  | 75
27914 - ALBURA | 563124 | 112 | No especificado | Concreto | Pilote # 67 - Torre 3 | 2026-04-29 | 2026-04-30 | 2026-05-06 | 7 | 102 | 8171.282 | 31 | 317.4 | 395.7 | 38.8 | 125.2 | 3-Columnar |  | 75
27914 - ALBURA | 563124 | 112 | No especificado | Concreto | Pilote # 67 - Torre 3 | 2026-04-29 | 2026-04-30 | 2026-05-06 | 7 | 101 | 8011.847 | 31 | 315.8 | 401.8 | 39.4 | 127.1 | 3-Columnar |  | 75
27914 - ALBURA | 563124 | 111 | No especificado | Concreto | Pilote plataforma # 104 | 2026-04-28 | 2026-04-30 | 2026-05-12 | 14 | 102 | 8171.282 | 21 | 205.3 | 255.9 | 25.1 | 119.5 | 3-Columnar |  | 83
27914 - ALBURA | 563124 | 111 | No especificado | Concreto | Pilote plataforma # 104 | 2026-04-28 | 2026-04-30 | 2026-05-12 | 14 | 102 | 8171.282 | 21 | 200.1 | 249.8 | 24.5 | 116.7 | 3-Columnar |  | 83
27914 - ALBURA | 563124 | 111 | No especificado | Concreto | Pilote plataforma # 104 | 2026-04-28 | 2026-04-30 | 2026-05-12 | 14 | 101 | 8011.847 | 21 | 198.4 | 252.9 | 24.8 | 118.1 | 3-Columnar |  | 83
27914 - ALBURA | 563124 | 111 | No especificado | Concreto | Pilote plataforma # 104 | 2026-04-28 | 2026-04-30 | 2026-05-05 | 7 | 102 | 8171.282 | 21 | 169.8 | 212.1 | 20.8 | 99 | 3-Columnar |  | 72
27914 - ALBURA | 563124 | 111 | No especificado | Concreto | Pilote plataforma # 104 | 2026-04-28 | 2026-04-30 | 2026-05-05 | 7 | 102 | 8171.282 | 21 | 157.6 | 196.8 | 19.3 | 91.9 | 3-Columnar |  | 72
27914 - ALBURA | 563124 | 111 | No especificado | Concreto | Pilote plataforma # 104 | 2026-04-28 | 2026-04-30 | 2026-05-05 | 7 | 101 | 8011.847 | 21 | 162.6 | 207 | 20.3 | 96.7 | 3-Columnar |  | 72
27914 - ALBURA | 563124 | 110 | No especificado | Concreto | Pilote # 48 - Torre 3 | 2026-04-28 | 2026-04-30 | 2026-05-12 | 14 | 102 | 8171.282 | 31 | 289.1 | 361 | 35.4 | 114.2 | 3-Columnar |  | 83
27914 - ALBURA | 563124 | 110 | No especificado | Concreto | Pilote # 48 - Torre 3 | 2026-04-28 | 2026-04-30 | 2026-05-12 | 14 | 101 | 8011.847 | 31 | 271.4 | 345.7 | 33.9 | 109.4 | 3-Columnar |  | 83
27914 - ALBURA | 563124 | 110 | No especificado | Concreto | Pilote # 48 - Torre 3 | 2026-04-28 | 2026-04-30 | 2026-05-12 | 14 | 101 | 8011.847 | 31 | 279.4 | 355.9 | 34.9 | 112.6 | 3-Columnar |  | 83
27914 - ALBURA | 563124 | 110 | No especificado | Concreto | Pilote # 48 - Torre 3 | 2026-04-28 | 2026-04-30 | 2026-05-05 | 7 | 102 | 8171.282 | 31 | 246.1 | 306.9 | 30.1 | 97.1 | 3-Columnar |  | 72
27914 - ALBURA | 563124 | 110 | No especificado | Concreto | Pilote # 48 - Torre 3 | 2026-04-28 | 2026-04-30 | 2026-05-05 | 7 | 102 | 8171.282 | 31 | 237.3 | 295.7 | 29 | 93.5 | 3-Columnar |  | 72
27914 - ALBURA | 563124 | 110 | No especificado | Concreto | Pilote # 48 - Torre 3 | 2026-04-28 | 2026-04-30 | 2026-05-05 | 7 | 101 | 8011.847 | 31 | 240.3 | 305.9 | 30 | 96.8 | 3-Columnar |  | 72
27914 - ALBURA | 563124 | 109 | No especificado | Concreto | Pilote # 03 - Torre 3 | 2026-04-28 | 2026-04-30 | 2026-05-12 | 14 | 102 | 8171.282 | 31 | 257.8 | 321.2 | 31.5 | 101.6 | 3-Columnar |  | 83
27914 - ALBURA | 563124 | 109 | No especificado | Concreto | Pilote # 03 - Torre 3 | 2026-04-28 | 2026-04-30 | 2026-05-12 | 14 | 102 | 8171.282 | 31 | 252.3 | 315.1 | 30.9 | 99.7 | 3-Columnar |  | 83
27914 - ALBURA | 563124 | 109 | No especificado | Concreto | Pilote # 03 - Torre 3 | 2026-04-28 | 2026-04-30 | 2026-05-12 | 14 | 101 | 8011.847 | 31 | 245.1 | 312 | 30.6 | 98.7 | 3-Columnar |  | 83
27914 - ALBURA | 563124 | 109 | No especificado | Concreto | Pilote # 03 - Torre 3 | 2026-04-28 | 2026-04-30 | 2026-05-05 | 7 | 102 | 8171.282 | 31 | 235.4 | 293.7 | 28.8 | 92.9 | 3-Columnar |  | 72
27914 - ALBURA | 563124 | 109 | No especificado | Concreto | Pilote # 03 - Torre 3 | 2026-04-28 | 2026-04-30 | 2026-05-05 | 7 | 102 | 8171.282 | 31 | 226.3 | 282.5 | 27.7 | 89.4 | 3-Columnar |  | 72
27914 - ALBURA | 563124 | 109 | No especificado | Concreto | Pilote # 03 - Torre 3 | 2026-04-28 | 2026-04-30 | 2026-05-05 | 7 | 101 | 8011.847 | 31 | 222.2 | 282.5 | 27.7 | 89.4 | 3-Columnar |  | 72
27914 - ALBURA | 563124 | 108 | No especificado | Concreto | Pilote plataforma # 92 | 2026-04-28 | 2026-04-30 | 2026-05-12 | 14 | 102 | 8171.282 | 21 | 174.7 | 218.2 | 21.4 | 101.9 | 3-Columnar |  | 83
27914 - ALBURA | 563124 | 108 | No especificado | Concreto | Pilote plataforma # 92 | 2026-04-28 | 2026-04-30 | 2026-05-12 | 14 | 101 | 8011.847 | 21 | 171.5 | 218.2 | 21.4 | 101.9 | 3-Columnar |  | 83
27914 - ALBURA | 563124 | 108 | No especificado | Concreto | Pilote plataforma # 92 | 2026-04-28 | 2026-04-30 | 2026-05-12 | 14 | 101 | 8011.847 | 21 | 163.5 | 208 | 20.4 | 97.1 | 3-Columnar |  | 83
27914 - ALBURA | 563124 | 108 | No especificado | Concreto | Pilote plataforma # 92 | 2026-04-28 | 2026-04-30 | 2026-05-05 | 7 | 102 | 8171.282 | 21 | 153.1 | 190.7 | 18.7 | 89 | 3-Columnar |  | 72
27914 - ALBURA | 563124 | 108 | No especificado | Concreto | Pilote plataforma # 92 | 2026-04-28 | 2026-04-30 | 2026-05-05 | 7 | 102 | 8171.282 | 21 | 147.7 | 184.6 | 18.1 | 86.2 | 3-Columnar |  | 72
27914 - ALBURA | 563124 | 108 | No especificado | Concreto | Pilote plataforma # 92 | 2026-04-28 | 2026-04-30 | 2026-05-05 | 7 | 101 | 8011.847 | 21 | 141.5 | 180.5 | 17.7 | 84.3 | 3-Columnar |  | 72
27914 - ALBURA | 563123 | 107 | No especificado | Concreto | Pilote # 26 - Torre 3 | 2026-04-27 | 2026-04-29 | 2026-05-11 | 14 | 102 | 8171.282 | 31 | 301.9 | 376.3 | 36.9 | 119 | 3-Columnar |  | 79
27914 - ALBURA | 563123 | 107 | No especificado | Concreto | Pilote # 26 - Torre 3 | 2026-04-27 | 2026-04-29 | 2026-05-11 | 14 | 101 | 8011.847 | 31 | 296.1 | 377.3 | 37 | 119.4 | 3-Columnar |  | 79
27914 - ALBURA | 563123 | 107 | No especificado | Concreto | Pilote # 26 - Torre 3 | 2026-04-27 | 2026-04-29 | 2026-05-11 | 14 | 101 | 8011.847 | 31 | 287 | 365.1 | 35.8 | 115.5 | 3-Columnar |  | 79
27914 - ALBURA | 563123 | 107 | No especificado | Concreto | Pilote # 26 - Torre 3 | 2026-04-27 | 2026-04-29 | 2026-05-04 | 7 | 102 | 8171.282 | 31 | 263.1 | 328.3 | 32.2 | 103.9 | 3-Columnar |  | 71
27914 - ALBURA | 563123 | 107 | No especificado | Concreto | Pilote # 26 - Torre 3 | 2026-04-27 | 2026-04-29 | 2026-05-04 | 7 | 102 | 8171.282 | 31 | 255.6 | 319.2 | 31.3 | 101 | 3-Columnar |  | 71
27914 - ALBURA | 563123 | 107 | No especificado | Concreto | Pilote # 26 - Torre 3 | 2026-04-27 | 2026-04-29 | 2026-05-04 | 7 | 101 | 8011.847 | 31 | 248.9 | 317.1 | 31.1 | 100.3 | 3-Columnar |  | 71
27914 - ALBURA | 563123 | 106 | No especificado | Concreto | Pilote plataforma # 74 | 2026-04-27 | 2026-04-29 | 2026-05-11 | 14 | 102 | 8171.282 | 21 | 212.2 | 265.1 | 26 | 123.8 | 3-Columnar |  | 79
27914 - ALBURA | 563123 | 106 | No especificado | Concreto | Pilote plataforma # 74 | 2026-04-27 | 2026-04-29 | 2026-05-11 | 14 | 101 | 8011.847 | 21 | 205.4 | 261 | 25.6 | 121.9 | 3-Columnar |  | 79
27914 - ALBURA | 563123 | 106 | No especificado | Concreto | Pilote plataforma # 74 | 2026-04-27 | 2026-04-29 | 2026-05-11 | 14 | 101 | 8011.847 | 21 | 199.3 | 253.9 | 24.9 | 118.6 | 3-Columnar |  | 79
27914 - ALBURA | 563123 | 106 | No especificado | Concreto | Pilote plataforma # 74 | 2026-04-27 | 2026-04-29 | 2026-05-04 | 7 | 102 | 8171.282 | 21 | 184 | 229.4 | 22.5 | 107.1 | 3-Columnar |  | 71
27914 - ALBURA | 563123 | 106 | No especificado | Concreto | Pilote plataforma # 74 | 2026-04-27 | 2026-04-29 | 2026-05-04 | 7 | 101 | 8011.847 | 21 | 176.8 | 225.4 | 22.1 | 105.2 | 3-Columnar |  | 71
27914 - ALBURA | 563123 | 106 | No especificado | Concreto | Pilote plataforma # 74 | 2026-04-27 | 2026-04-29 | 2026-05-04 | 7 | 101 | 8011.847 | 21 | 179.2 | 228.4 | 22.4 | 106.7 | 3-Columnar |  | 71
27914 - ALBURA | 563123 | 105 | No especificado | Concreto | Pilote plataforma # 119 | 2026-04-27 | 2026-04-29 | 2026-05-11 | 14 | 102 | 8171.282 | 21 | 207.3 | 259 | 25.4 | 121 | 3-Columnar |  | 79
27914 - ALBURA | 563123 | 105 | No especificado | Concreto | Pilote plataforma # 119 | 2026-04-27 | 2026-04-29 | 2026-05-11 | 14 | 101 | 8011.847 | 21 | 202.3 | 258 | 25.3 | 120.5 | 3-Columnar |  | 79
27914 - ALBURA | 563123 | 105 | No especificado | Concreto | Pilote plataforma # 119 | 2026-04-27 | 2026-04-29 | 2026-05-11 | 14 | 101 | 8011.847 | 21 | 199 | 252.9 | 24.8 | 118.1 | 3-Columnar |  | 79
27914 - ALBURA | 563123 | 105 | No especificado | Concreto | Pilote plataforma # 119 | 2026-04-27 | 2026-04-29 | 2026-05-04 | 7 | 102 | 8171.282 | 21 | 197.2 | 245.8 | 24.1 | 114.8 | 3-Columnar |  | 71
27914 - ALBURA | 563123 | 105 | No especificado | Concreto | Pilote plataforma # 119 | 2026-04-27 | 2026-04-29 | 2026-05-04 | 7 | 101 | 8011.847 | 21 | 188.7 | 240.7 | 23.6 | 112.4 | 3-Columnar |  | 71
27914 - ALBURA | 563123 | 105 | No especificado | Concreto | Pilote plataforma # 119 | 2026-04-27 | 2026-04-29 | 2026-05-04 | 7 | 101 | 8011.847 | 21 | 189.3 | 240.7 | 23.6 | 112.4 | 3-Columnar |  | 71
27914 - ALBURA | 552564 | 55 | No especificado | Concreto | Pl # 17 T4 | 2026-04-06 | 2026-04-08 | 2026-05-04 | 28 | 100 | 7853.982 | 31 | 357.1 | 464 | 45.5 | 146.8 | 2-Cónica y dividida |  | 67
27914 - ALBURA | 552564 | 55 | No especificado | Concreto | Pl # 17 T4 | 2026-04-06 | 2026-04-08 | 2026-05-04 | 28 | 100 | 7853.982 | 31 | 352.5 | 457.9 | 44.9 | 144.8 | 2-Cónica y dividida |  | 67
27914 - ALBURA | 552564 | 55 | No especificado | Concreto | Pl # 17 T4 | 2026-04-06 | 2026-04-08 | 2026-05-04 | 28 | 100 | 7853.982 | 31 | 350.2 | 454.8 | 44.6 | 143.9 | 2-Cónica y dividida |  | 67
27914 - ALBURA | 552565 | 65 | No especificado | Concreto | Pilote #15 T3 | 2026-04-09 | 2026-04-15 | 2026-05-07 | 28 | 101 | 8011.847 | 31 | 351.4 | 447.7 | 43.9 | 141.6 | 2-Cónica y dividida |  | 73
27914 - ALBURA | 552565 | 65 | No especificado | Concreto | Pilote #15 T3 | 2026-04-09 | 2026-04-15 | 2026-05-07 | 28 | 100 | 7853.982 | 31 | 349.6 | 453.8 | 44.5 | 143.5 | 2-Cónica y dividida |  | 73
27914 - ALBURA | 552565 | 65 | No especificado | Concreto | Pilote #15 T3 | 2026-04-09 | 2026-04-15 | 2026-05-07 | 28 | 101 | 8011.847 | 31 | 347.3 | 441.5 | 43.3 | 139.7 | 2-Cónica y dividida |  | 73
27914 - ALBURA | 552565 | 64 | No especificado | Concreto | Pilote #28 T4 | 2026-04-09 | 2026-04-15 | 2026-05-07 | 28 | 100 | 7853.982 | 31 | 346.2 | 449.7 | 44.1 | 142.3 | 2-Cónica y dividida |  | 73
27914 - ALBURA | 552565 | 64 | No especificado | Concreto | Pilote #28 T4 | 2026-04-09 | 2026-04-15 | 2026-05-07 | 28 | 101 | 8011.847 | 31 | 344.2 | 438.5 | 43 | 138.7 | 2-Cónica y dividida |  | 73
27914 - ALBURA | 552565 | 64 | No especificado | Concreto | Pilote #28 T4 | 2026-04-09 | 2026-04-15 | 2026-05-07 | 28 | 100 | 7853.982 | 31 | 341.3 | 443.6 | 43.5 | 140.3 | 2-Cónica y dividida |  | 73
27914 - ALBURA | 552565 | 63 | No especificado | Concreto | Pilote #32 T3 | 2026-04-09 | 2026-04-15 | 2026-05-07 | 28 | 101 | 8011.847 | 31 | 357.1 | 454.8 | 44.6 | 143.9 | 2-Cónica y dividida |  | 73
27914 - ALBURA | 552565 | 63 | No especificado | Concreto | Pilote #32 T3 | 2026-04-09 | 2026-04-15 | 2026-05-07 | 28 | 100 | 7853.982 | 31 | 355.5 | 461.9 | 45.3 | 146.1 | 2-Cónica y dividida |  | 73
27914 - ALBURA | 552565 | 63 | No especificado | Concreto | Pilote #32 T3 | 2026-04-09 | 2026-04-15 | 2026-05-07 | 28 | 101 | 8011.847 | 31 | 353.9 | 450.7 | 44.2 | 142.6 | 2-Cónica y dividida |  | 73
27914 - ALBURA | 552565 | 62 | No especificado | Concreto | Pilote #54 T4 | 2026-04-08 | 2026-04-15 | 2026-05-06 | 28 | 100 | 7853.982 | 31 | 367.8 | 477.2 | 46.8 | 151 | 2-Cónica y dividida |  | 68
27914 - ALBURA | 552565 | 62 | No especificado | Concreto | Pilote #54 T4 | 2026-04-08 | 2026-04-15 | 2026-05-06 | 28 | 100 | 7853.982 | 31 | 365.9 | 475.2 | 46.6 | 150.3 | 2-Cónica y dividida |  | 68
27914 - ALBURA | 552565 | 62 | No especificado | Concreto | Pilote #54 T4 | 2026-04-08 | 2026-04-15 | 2026-05-06 | 28 | 100 | 7853.982 | 31 | 362.8 | 471.1 | 46.2 | 149 | 2-Cónica y dividida |  | 68
27914 - ALBURA | 552565 | 61 | No especificado | Concreto | Pilote #66 T3 | 2026-04-08 | 2026-04-15 | 2026-05-06 | 28 | 100 | 7853.982 | 31 | 377.1 | 489.5 | 48 | 154.8 | 5-Fractura extremos |  | 68
27914 - ALBURA | 552565 | 61 | No especificado | Concreto | Pilote #66 T3 | 2026-04-08 | 2026-04-15 | 2026-05-06 | 28 | 100 | 7853.982 | 31 | 380.2 | 493.5 | 48.4 | 156.1 | 5-Fractura extremos |  | 68
27914 - ALBURA | 552565 | 61 | No especificado | Concreto | Pilote #66 T3 | 2026-04-08 | 2026-04-15 | 2026-05-06 | 28 | 100 | 7853.982 | 31 | 367.8 | 477.2 | 46.8 | 151 | 5-Fractura extremos |  | 68
27914 - ALBURA | 552565 | 60 | No especificado | Concreto | Pilote #6 T3 | 2026-04-07 | 2026-04-15 | 2026-05-05 | 28 | 100 | 7853.982 | 31 | 337.5 | 438.5 | 43 | 138.7 | 2-Cónica y dividida |  | 68
27914 - ALBURA | 552565 | 60 | No especificado | Concreto | Pilote #6 T3 | 2026-04-07 | 2026-04-15 | 2026-05-05 | 28 | 100 | 7853.982 | 31 | 335.8 | 436.4 | 42.8 | 138.1 | 2-Cónica y dividida |  | 68
27914 - ALBURA | 552565 | 60 | No especificado | Concreto | Pilote #6 T3 | 2026-04-07 | 2026-04-15 | 2026-05-05 | 28 | 100 | 7853.982 | 31 | 332.9 | 432.4 | 42.4 | 136.8 | 2-Cónica y dividida |  | 68
27914 - ALBURA | 552565 | 59 | No especificado | Concreto | Pilote #17 T4 | 2026-04-07 | 2026-04-15 | 2026-05-05 | 28 | 100 | 7853.982 | 31 | 363.6 | 472.1 | 46.3 | 149.4 | 2-Cónica y dividida |  | 68
27914 - ALBURA | 552565 | 59 | No especificado | Concreto | Pilote #17 T4 | 2026-04-07 | 2026-04-15 | 2026-05-05 | 28 | 100 | 7853.982 | 31 | 361.8 | 470.1 | 46.1 | 148.7 | 2-Cónica y dividida |  | 68
27914 - ALBURA | 552565 | 59 | No especificado | Concreto | Pilote #17 T4 | 2026-04-07 | 2026-04-15 | 2026-05-05 | 28 | 100 | 7853.982 | 31 | 359.6 | 467 | 45.8 | 147.7 | 2-Cónica y dividida |  | 68
27914 - ALBURA | 552565 | 58 | No especificado | Concreto | Pilote #36 T3 | 2026-04-07 | 2026-04-15 | 2026-05-05 | 28 | 100 | 7853.982 | 31 | 328 | 426.2 | 41.8 | 134.8 | 2-Cónica y dividida |  | 68
27914 - ALBURA | 552565 | 58 | No especificado | Concreto | Pilote #36 T3 | 2026-04-07 | 2026-04-15 | 2026-05-05 | 28 | 100 | 7853.982 | 31 | 324.9 | 422.2 | 41.4 | 133.5 | 2-Cónica y dividida |  | 68
27914 - ALBURA | 552565 | 58 | No especificado | Concreto | Pilote #36 T3 | 2026-04-07 | 2026-04-15 | 2026-05-05 | 28 | 100 | 7853.982 | 31 | 323.6 | 420.1 | 41.2 | 132.9 | 2-Cónica y dividida |  | 68
27914 - ALBURA | 552565 | 57 | No especificado | Concreto | Pilote #31 T4 | 2026-04-07 | 2026-04-15 | 2026-05-05 | 28 | 100 | 7853.982 | 31 | 331.3 | 430.3 | 42.2 | 136.1 | 2-Cónica y dividida |  | 68
27914 - ALBURA | 552565 | 57 | No especificado | Concreto | Pilote #31 T4 | 2026-04-07 | 2026-04-15 | 2026-05-05 | 28 | 100 | 7853.982 | 31 | 329 | 427.3 | 41.9 | 135.2 | 2-Cónica y dividida |  | 68
27914 - ALBURA | 552565 | 57 | No especificado | Concreto | Pilote #31 T4 | 2026-04-07 | 2026-04-15 | 2026-05-05 | 28 | 100 | 7853.982 | 31 | 327.8 | 425.2 | 41.7 | 134.5 | 2-Cónica y dividida |  | 68
27914 - ALBURA | 552565 | 56 | No especificado | Concreto | Pilote #58 T3 | 2026-04-06 | 2026-04-15 | 2026-05-04 | 28 | 100 | 7853.982 | 31 | 312.6 | 405.8 | 39.8 | 128.4 | 2-Cónica y dividida |  | 67
27914 - ALBURA | 552565 | 56 | No especificado | Concreto | Pilote #58 T3 | 2026-04-06 | 2026-04-15 | 2026-05-04 | 28 | 100 | 7853.982 | 31 | 310.5 | 402.8 | 39.5 | 127.4 | 2-Cónica y dividida |  | 67
27914 - ALBURA | 552565 | 56 | No especificado | Concreto | Pilote #58 T3 | 2026-04-06 | 2026-04-15 | 2026-05-04 | 28 | 100 | 7853.982 | 31 | 308.9 | 400.7 | 39.3 | 126.8 | 2-Cónica y dividida |  | 67
27914 - ALBURA | 563123 | 104 | No especificado | Concreto | Pilote plataforma # 93 | 2026-04-25 | 2026-04-27 | 2026-05-09 | 14 | 102 | 8171.282 | 21 | 217.9 | 272.3 | 26.7 | 127.1 | 3-Columnar |  | 78
27914 - ALBURA | 563123 | 104 | No especificado | Concreto | Pilote plataforma # 93 | 2026-04-25 | 2026-04-27 | 2026-05-09 | 14 | 102 | 8171.282 | 21 | 213.8 | 267.2 | 26.2 | 124.8 | 3-Columnar |  | 78
27914 - ALBURA | 563123 | 104 | No especificado | Concreto | Pilote plataforma # 93 | 2026-04-25 | 2026-04-27 | 2026-05-09 | 14 | 101 | 8011.847 | 21 | 209.8 | 267.2 | 26.2 | 124.8 | 3-Columnar |  | 78
27914 - ALBURA | 563123 | 104 | No especificado | Concreto | Pilote plataforma # 93 | 2026-04-25 | 2026-04-27 | 2026-05-02 | 7 | 102 | 8171.282 | 21 | 215.7 | 269.2 | 26.4 | 125.7 | 3-Columnar |  | 70
27914 - ALBURA | 563123 | 104 | No especificado | Concreto | Pilote plataforma # 93 | 2026-04-25 | 2026-04-27 | 2026-05-02 | 7 | 101 | 8011.847 | 21 | 206.4 | 263.1 | 25.8 | 122.9 | 3-Columnar |  | 70
27914 - ALBURA | 563123 | 104 | No especificado | Concreto | Pilote plataforma # 93 | 2026-04-25 | 2026-04-27 | 2026-05-02 | 7 | 101 | 8011.847 | 21 | 203.2 | 259 | 25.4 | 121 | 3-Columnar |  | 70
27914 - ALBURA | 563123 | 103 | No especificado | Concreto | Pilote # 61 - Torre 3 | 2026-04-25 | 2026-04-27 | 2026-05-09 | 14 | 102 | 8171.282 | 31 | 255.2 | 318.2 | 31.2 | 100.6 | 3-Columnar |  | 78
27914 - ALBURA | 563123 | 103 | No especificado | Concreto | Pilote # 61 - Torre 3 | 2026-04-25 | 2026-04-27 | 2026-05-09 | 14 | 102 | 8171.282 | 31 | 249.7 | 312 | 30.6 | 98.7 | 3-Columnar |  | 78
27914 - ALBURA | 563123 | 103 | No especificado | Concreto | Pilote # 61 - Torre 3 | 2026-04-25 | 2026-04-27 | 2026-05-09 | 14 | 101 | 8011.847 | 31 | 241.4 | 306.9 | 30.1 | 97.1 | 3-Columnar |  | 78
27914 - ALBURA | 563123 | 103 | No especificado | Concreto | Pilote # 61 - Torre 3 | 2026-04-25 | 2026-04-27 | 2026-05-02 | 7 | 102 | 8171.282 | 31 | 226.5 | 282.5 | 27.7 | 89.4 | 3-Columnar |  | 70
27914 - ALBURA | 563123 | 103 | No especificado | Concreto | Pilote # 61 - Torre 3 | 2026-04-25 | 2026-04-27 | 2026-05-02 | 7 | 101 | 8011.847 | 31 | 217.2 | 276.3 | 27.1 | 87.4 | 3-Columnar |  | 70
27914 - ALBURA | 563123 | 103 | No especificado | Concreto | Pilote # 61 - Torre 3 | 2026-04-25 | 2026-04-27 | 2026-05-02 | 7 | 101 | 8011.847 | 31 | 211.3 | 269.2 | 26.4 | 85.2 | 3-Columnar |  | 70
27914 - ALBURA | 563123 | 102 | No especificado | Concreto | Pilote plataforma # 64 | 2026-04-24 | 2026-04-27 | 2026-05-08 | 14 | 102 | 8171.282 | 21 | 186.2 | 232.5 | 22.8 | 108.6 | 3-Columnar |  | 76
27914 - ALBURA | 563123 | 102 | No especificado | Concreto | Pilote plataforma # 64 | 2026-04-24 | 2026-04-27 | 2026-05-08 | 14 | 101 | 8011.847 | 21 | 179.4 | 228.4 | 22.4 | 106.7 | 3-Columnar |  | 76
27914 - ALBURA | 563123 | 102 | No especificado | Concreto | Pilote plataforma # 64 | 2026-04-24 | 2026-04-27 | 2026-05-08 | 14 | 101 | 8011.847 | 21 | 174.8 | 222.3 | 21.8 | 103.8 | 3-Columnar |  | 76
27914 - ALBURA | 563123 | 102 | No especificado | Concreto | Pilote plataforma # 64 | 2026-04-24 | 2026-04-27 | 2026-05-01 | 7 | 102 | 8171.282 | 21 | 153.1 | 190.7 | 18.7 | 89 | 3-Columnar |  | 69
27914 - ALBURA | 563123 | 102 | No especificado | Concreto | Pilote plataforma # 64 | 2026-04-24 | 2026-04-27 | 2026-05-01 | 7 | 101 | 8011.847 | 21 | 148.1 | 188.6 | 18.5 | 88.1 | 3-Columnar |  | 69
27914 - ALBURA | 563123 | 102 | No especificado | Concreto | Pilote plataforma # 64 | 2026-04-24 | 2026-04-27 | 2026-05-01 | 7 | 101 | 8011.847 | 21 | 145.4 | 184.6 | 18.1 | 86.2 | 3-Columnar |  | 69
27914 - ALBURA | 563122 | 101 | No especificado | Concreto | Pilote # 7 - Torre 3 | 2026-04-24 | 2026-04-27 | 2026-05-08 | 14 | 102 | 8171.282 | 31 | 315.6 | 393.6 | 38.6 | 124.5 | 4-Transversal |  | 76
27914 - ALBURA | 563122 | 101 | No especificado | Concreto | Pilote # 7 - Torre 3 | 2026-04-24 | 2026-04-27 | 2026-05-08 | 14 | 101 | 8011.847 | 31 | 301.6 | 383.4 | 37.6 | 121.3 | 4-Transversal |  | 76
27914 - ALBURA | 563122 | 101 | No especificado | Concreto | Pilote # 7 - Torre 3 | 2026-04-24 | 2026-04-27 | 2026-05-08 | 14 | 101 | 8011.847 | 31 | 299.6 | 381.4 | 37.4 | 120.6 | 4-Transversal |  | 76
27914 - ALBURA | 563122 | 101 | No especificado | Concreto | Pilote # 7 - Torre 3 | 2026-04-24 | 2026-04-27 | 2026-05-01 | 7 | 102 | 8171.282 | 31 | 273.4 | 341.6 | 33.5 | 108.1 | 3-Columnar |  | 69
27914 - ALBURA | 563122 | 101 | No especificado | Concreto | Pilote # 7 - Torre 3 | 2026-04-24 | 2026-04-27 | 2026-05-01 | 7 | 102 | 8171.282 | 31 | 266.1 | 332.4 | 32.6 | 105.2 | 3-Columnar |  | 69
27914 - ALBURA | 563122 | 101 | No especificado | Concreto | Pilote # 7 - Torre 3 | 2026-04-24 | 2026-04-27 | 2026-05-01 | 7 | 101 | 8011.847 | 31 | 259.6 | 330.4 | 32.4 | 104.5 | 3-Columnar |  | 69
27914 - ALBURA | 563122 | 100 | No especificado | Concreto | Pilote # 28 - Torre 3 | 2026-04-24 | 2026-04-27 | 2026-05-08 | 14 | 102 | 8171.282 | 31 | 295.8 | 369.1 | 36.2 | 116.8 | 3-Columnar |  | 76
27914 - ALBURA | 563122 | 100 | No especificado | Concreto | Pilote # 28 - Torre 3 | 2026-04-24 | 2026-04-27 | 2026-05-08 | 14 | 101 | 8011.847 | 31 | 286 | 364 | 35.7 | 115.2 | 3-Columnar |  | 76
27914 - ALBURA | 563122 | 100 | No especificado | Concreto | Pilote # 28 - Torre 3 | 2026-04-24 | 2026-04-27 | 2026-05-08 | 14 | 101 | 8011.847 | 31 | 280.4 | 356.9 | 35 | 112.9 | 3-Columnar |  | 76
27914 - ALBURA | 563122 | 100 | No especificado | Concreto | Pilote # 28 - Torre 3 | 2026-04-24 | 2026-04-27 | 2026-05-01 | 7 | 102 | 8171.282 | 31 | 276.4 | 344.7 | 33.8 | 109 | 3-Columnar |  | 69
27914 - ALBURA | 563122 | 100 | No especificado | Concreto | Pilote # 28 - Torre 3 | 2026-04-24 | 2026-04-27 | 2026-05-01 | 7 | 101 | 8011.847 | 31 | 263.2 | 335.5 | 32.9 | 106.1 | 3-Columnar |  | 69
27914 - ALBURA | 563122 | 100 | No especificado | Concreto | Pilote # 28 - Torre 3 | 2026-04-24 | 2026-04-27 | 2026-05-01 | 7 | 101 | 8011.847 | 31 | 259.1 | 329.4 | 32.3 | 104.2 | 3-Columnar |  | 69
27914 - ALBURA | 563122 | 99 | No especificado | Concreto | Pilote # 51 - Torre 3 | 2026-04-23 | 2026-04-27 | 2026-05-07 | 14 | 102 | 8171.282 | 31 | 287 | 357.9 | 35.1 | 113.2 | 3-Columnar |  | 76
27914 - ALBURA | 563122 | 99 | No especificado | Concreto | Pilote # 51 - Torre 3 | 2026-04-23 | 2026-04-27 | 2026-05-07 | 14 | 101 | 8011.847 | 31 | 276.7 | 351.8 | 34.5 | 111.3 | 3-Columnar |  | 76
27914 - ALBURA | 563122 | 99 | No especificado | Concreto | Pilote # 51 - Torre 3 | 2026-04-23 | 2026-04-27 | 2026-05-07 | 14 | 101 | 8011.847 | 31 | 268.6 | 341.6 | 33.5 | 108.1 | 3-Columnar |  | 76
27914 - ALBURA | 563122 | 99 | No especificado | Concreto | Pilote # 51 - Torre 3 | 2026-04-23 | 2026-04-27 | 2026-04-30 | 7 | 102 | 8171.282 | 31 | 233.1 | 290.6 | 28.5 | 91.9 | 3-Columnar |  | 66
27914 - ALBURA | 563122 | 99 | No especificado | Concreto | Pilote # 51 - Torre 3 | 2026-04-23 | 2026-04-27 | 2026-04-30 | 7 | 101 | 8011.847 | 31 | 220.2 | 280.4 | 27.5 | 88.7 | 3-Columnar |  | 66
27914 - ALBURA | 563122 | 99 | No especificado | Concreto | Pilote # 51 - Torre 3 | 2026-04-23 | 2026-04-27 | 2026-04-30 | 7 | 101 | 8011.847 | 31 | 225.8 | 287.6 | 28.2 | 91 | 3-Columnar |  | 66
27914 - ALBURA | 563122 | 98 | No especificado | Concreto | Pilote # 70 - Torre 3 | 2026-04-22 | 2026-04-27 | 2026-05-06 | 14 | 102 | 8171.282 | 31 | 274.2 | 342.6 | 33.6 | 108.4 | 3-Columnar |  | 75
27914 - ALBURA | 563122 | 98 | No especificado | Concreto | Pilote # 70 - Torre 3 | 2026-04-22 | 2026-04-27 | 2026-05-06 | 14 | 101 | 8011.847 | 31 | 258.2 | 328.3 | 32.2 | 103.9 | 3-Columnar |  | 75
27914 - ALBURA | 563122 | 98 | No especificado | Concreto | Pilote # 70 - Torre 3 | 2026-04-22 | 2026-04-27 | 2026-05-06 | 14 | 101 | 8011.847 | 31 | 253.1 | 322.2 | 31.6 | 101.9 | 3-Columnar |  | 75
27914 - ALBURA | 563122 | 98 | No especificado | Concreto | Pilote # 70 - Torre 3 | 2026-04-22 | 2026-04-27 | 2026-04-29 | 7 | 102 | 8171.282 | 31 | 206.2 | 257 | 25.2 | 81.3 | 3-Columnar |  | 65
27914 - ALBURA | 563122 | 98 | No especificado | Concreto | Pilote # 70 - Torre 3 | 2026-04-22 | 2026-04-27 | 2026-04-29 | 7 | 101 | 8011.847 | 31 | 202.6 | 258 | 25.3 | 81.6 | 3-Columnar |  | 65
27914 - ALBURA | 563122 | 98 | No especificado | Concreto | Pilote # 70 - Torre 3 | 2026-04-22 | 2026-04-27 | 2026-04-29 | 7 | 101 | 8011.847 | 31 | 190.3 | 242.7 | 23.8 | 76.8 | 3-Columnar |  | 65
27914 - ALBURA | 563122 | 97 | No especificado | Concreto | Pilote # 50 - Torre 4 | 2026-04-22 | 2026-04-27 | 2026-05-06 | 14 | 102 | 8171.282 | 31 | 267.6 | 333.4 | 32.7 | 105.5 | 4-Transversal |  | 75
27914 - ALBURA | 563122 | 97 | No especificado | Concreto | Pilote # 50 - Torre 4 | 2026-04-22 | 2026-04-27 | 2026-05-06 | 14 | 102 | 8171.282 | 31 | 254.8 | 318.2 | 31.2 | 100.6 | 4-Transversal |  | 75
27914 - ALBURA | 563122 | 97 | No especificado | Concreto | Pilote # 50 - Torre 4 | 2026-04-22 | 2026-04-27 | 2026-05-06 | 14 | 101 | 8011.847 | 31 | 249.7 | 318.2 | 31.2 | 100.6 | 4-Transversal |  | 75
27914 - ALBURA | 563122 | 97 | No especificado | Concreto | Pilote # 50 - Torre 4 | 2026-04-22 | 2026-04-27 | 2026-04-29 | 7 | 102 | 8171.282 | 31 | 230.7 | 287.6 | 28.2 | 91 | 3-Columnar |  | 65
27914 - ALBURA | 563122 | 97 | No especificado | Concreto | Pilote # 50 - Torre 4 | 2026-04-22 | 2026-04-27 | 2026-04-29 | 7 | 101 | 8011.847 | 31 | 222.2 | 282.5 | 27.7 | 89.4 | 3-Columnar |  | 65
27914 - ALBURA | 563122 | 97 | No especificado | Concreto | Pilote # 50 - Torre 4 | 2026-04-22 | 2026-04-27 | 2026-04-29 | 7 | 101 | 8011.847 | 31 | 218.2 | 277.4 | 27.2 | 87.7 | 3-Columnar |  | 65
27914 - ALBURA | 563122 | 96 | No especificado | Concreto | Pilote # 1 - Torre 3 | 2026-04-22 | 2026-04-27 | 2026-05-06 | 14 | 102 | 8171.282 | 31 | 273.3 | 340.6 | 33.4 | 107.7 | 3-Columnar |  | 75
27914 - ALBURA | 563122 | 96 | No especificado | Concreto | Pilote # 1 - Torre 3 | 2026-04-22 | 2026-04-27 | 2026-05-06 | 14 | 102 | 8171.282 | 31 | 265.6 | 331.4 | 32.5 | 104.8 | 3-Columnar |  | 75
27914 - ALBURA | 563122 | 96 | No especificado | Concreto | Pilote # 1 - Torre 3 | 2026-04-22 | 2026-04-27 | 2026-05-06 | 14 | 101 | 8011.847 | 31 | 257.1 | 327.3 | 32.1 | 103.5 | 3-Columnar |  | 75
27914 - ALBURA | 563122 | 96 | No especificado | Concreto | Pilote # 1 - Torre 3 | 2026-04-22 | 2026-04-27 | 2026-04-29 | 7 | 102 | 8171.282 | 31 | 249.8 | 312 | 30.6 | 98.7 | 3-Columnar |  | 65
27914 - ALBURA | 563122 | 96 | No especificado | Concreto | Pilote # 1 - Torre 3 | 2026-04-22 | 2026-04-27 | 2026-04-29 | 7 | 101 | 8011.847 | 31 | 233.7 | 297.8 | 29.2 | 94.2 | 3-Columnar |  | 65
27914 - ALBURA | 563122 | 96 | No especificado | Concreto | Pilote # 1 - Torre 3 | 2026-04-22 | 2026-04-27 | 2026-04-29 | 7 | 101 | 8011.847 | 31 | 231.9 | 294.7 | 28.9 | 93.2 | 3-Columnar |  | 65
27914 - ALBURA | 563121 | 95 | No especificado | Concreto | Pilote # 42 - Torre 4 | 2026-04-21 | 2026-04-22 | 2026-05-05 | 14 | 102 | 8171.282 | 31 | 265.4 | 331.4 | 32.5 | 104.8 | 3-Columnar |  | 72
27914 - ALBURA | 563121 | 95 | No especificado | Concreto | Pilote # 42 - Torre 4 | 2026-04-21 | 2026-04-22 | 2026-05-05 | 14 | 101 | 8011.847 | 31 | 250.9 | 319.2 | 31.3 | 101 | 3-Columnar |  | 72
27914 - ALBURA | 563121 | 95 | No especificado | Concreto | Pilote # 42 - Torre 4 | 2026-04-21 | 2026-04-22 | 2026-05-05 | 14 | 101 | 8011.847 | 31 | 246.9 | 314.1 | 30.8 | 99.4 | 3-Columnar |  | 72
27914 - ALBURA | 563121 | 95 | No especificado | Concreto | Pilote # 42 - Torre 4 | 2026-04-21 | 2026-04-22 | 2026-04-28 | 7 | 102 | 8171.282 | 31 | 221.8 | 276.3 | 27.1 | 87.4 | 3-Columnar |  | 64
27914 - ALBURA | 563121 | 95 | No especificado | Concreto | Pilote # 42 - Torre 4 | 2026-04-21 | 2026-04-22 | 2026-04-28 | 7 | 101 | 8011.847 | 31 | 205.6 | 262.1 | 25.7 | 82.9 | 3-Columnar |  | 64
27914 - ALBURA | 563121 | 95 | No especificado | Concreto | Pilote # 42 - Torre 4 | 2026-04-21 | 2026-04-22 | 2026-04-28 | 7 | 101 | 8011.847 | 31 | 212.6 | 270.2 | 26.5 | 85.5 | 3-Columnar |  | 64
27914 - ALBURA | 563121 | 94 | No especificado | Concreto | Pilote # 67 - Torre 4 | 2026-04-21 | 2026-04-22 | 2026-05-05 | 14 | 102 | 8171.282 | 31 | 271.6 | 338.5 | 33.2 | 107.1 | 3-Columnar |  | 72
27914 - ALBURA | 563121 | 94 | No especificado | Concreto | Pilote # 67 - Torre 4 | 2026-04-21 | 2026-04-22 | 2026-05-05 | 14 | 102 | 8171.282 | 31 | 265.7 | 331.4 | 32.5 | 104.8 | 3-Columnar |  | 72
27914 - ALBURA | 563121 | 94 | No especificado | Concreto | Pilote # 67 - Torre 4 | 2026-04-21 | 2026-04-22 | 2026-05-05 | 14 | 101 | 8011.847 | 31 | 250.8 | 319.2 | 31.3 | 101 | 3-Columnar |  | 72
27914 - ALBURA | 563121 | 94 | No especificado | Concreto | Pilote # 67 - Torre 4 | 2026-04-21 | 2026-04-22 | 2026-04-28 | 7 | 102 | 8171.282 | 31 | 235.9 | 294.7 | 28.9 | 93.2 | 3-Columnar |  | 64
27914 - ALBURA | 563121 | 94 | No especificado | Concreto | Pilote # 67 - Torre 4 | 2026-04-21 | 2026-04-22 | 2026-04-28 | 7 | 101 | 8011.847 | 31 | 226.1 | 287.6 | 28.2 | 91 | 3-Columnar |  | 64
27914 - ALBURA | 563121 | 94 | No especificado | Concreto | Pilote # 67 - Torre 4 | 2026-04-21 | 2026-04-22 | 2026-04-28 | 7 | 101 | 8011.847 | 31 | 222.6 | 283.5 | 27.8 | 89.7 | 3-Columnar |  | 64
27914 - ALBURA | 563121 | 93 | No especificado | Concreto | Pilote # 23 - Torre 3 | 2026-04-21 | 2026-04-22 | 2026-05-05 | 14 | 102 | 8171.282 | 31 | 298.7 | 373.2 | 36.6 | 118.1 | 3-Columnar |  | 72
27914 - ALBURA | 563121 | 93 | No especificado | Concreto | Pilote # 23 - Torre 3 | 2026-04-21 | 2026-04-22 | 2026-05-05 | 14 | 101 | 8011.847 | 31 | 285.9 | 364 | 35.7 | 115.2 | 3-Columnar |  | 72
27914 - ALBURA | 563121 | 93 | No especificado | Concreto | Pilote # 23 - Torre 3 | 2026-04-21 | 2026-04-22 | 2026-05-05 | 14 | 101 | 8011.847 | 31 | 279.2 | 354.9 | 34.8 | 112.3 | 3-Columnar |  | 72
27914 - ALBURA | 563121 | 93 | No especificado | Concreto | Pilote # 23 - Torre 3 | 2026-04-21 | 2026-04-22 | 2026-04-28 | 7 | 102 | 8171.282 | 31 | 267 | 333.4 | 32.7 | 105.5 | 3-Columnar |  | 64
27914 - ALBURA | 563121 | 93 | No especificado | Concreto | Pilote # 23 - Torre 3 | 2026-04-21 | 2026-04-22 | 2026-04-28 | 7 | 101 | 8011.847 | 31 | 254.9 | 324.3 | 31.8 | 102.6 | 3-Columnar |  | 64
27914 - ALBURA | 563121 | 93 | No especificado | Concreto | Pilote # 23 - Torre 3 | 2026-04-21 | 2026-04-22 | 2026-04-28 | 7 | 101 | 8011.847 | 31 | 256.7 | 326.3 | 32 | 103.2 | 3-Columnar |  | 64
27914 - ALBURA | 563121 | 92 | No especificado | Concreto | Pilote # 57 - Torre 4 | 2026-04-20 | 2026-04-22 | 2026-05-04 | 14 | 102 | 8171.282 | 31 | 305.6 | 381.4 | 37.4 | 120.6 | 3-Columnar |  | 71
27914 - ALBURA | 563121 | 92 | No especificado | Concreto | Pilote # 57 - Torre 4 | 2026-04-20 | 2026-04-22 | 2026-05-04 | 14 | 101 | 8011.847 | 31 | 295 | 375.3 | 36.8 | 118.7 | 3-Columnar |  | 71
27914 - ALBURA | 563121 | 92 | No especificado | Concreto | Pilote # 57 - Torre 4 | 2026-04-20 | 2026-04-22 | 2026-05-04 | 14 | 101 | 8011.847 | 31 | 286.1 | 364 | 35.7 | 115.2 | 3-Columnar |  | 71
27914 - ALBURA | 563121 | 92 | No especificado | Concreto | Pilote # 57 - Torre 4 | 2026-04-20 | 2026-04-22 | 2026-04-27 | 7 | 102 | 8171.282 | 31 | 267.4 | 333.4 | 32.7 | 105.5 | 3-Columnar |  | 62
27914 - ALBURA | 563121 | 92 | No especificado | Concreto | Pilote # 57 - Torre 4 | 2026-04-20 | 2026-04-22 | 2026-04-27 | 7 | 102 | 8171.282 | 31 | 258.5 | 322.2 | 31.6 | 101.9 | 3-Columnar |  | 62
27914 - ALBURA | 563121 | 92 | No especificado | Concreto | Pilote # 57 - Torre 4 | 2026-04-20 | 2026-04-22 | 2026-04-27 | 7 | 101 | 8011.847 | 31 | 252.5 | 321.2 | 31.5 | 101.6 | 3-Columnar |  | 62
27914 - ALBURA | 563121 | 91 | No especificado | Concreto | Pilote # 59 - Torre 3 | 2026-04-20 | 2026-04-22 | 2026-05-04 | 14 | 102 | 8171.282 | 31 | 285.9 | 356.9 | 35 | 112.9 | 3-Columnar |  | 71
27914 - ALBURA | 563121 | 91 | No especificado | Concreto | Pilote # 59 - Torre 3 | 2026-04-20 | 2026-04-22 | 2026-05-04 | 14 | 101 | 8011.847 | 31 | 271.6 | 345.7 | 33.9 | 109.4 | 3-Columnar |  | 71
27914 - ALBURA | 563121 | 91 | No especificado | Concreto | Pilote # 59 - Torre 3 | 2026-04-20 | 2026-04-22 | 2026-05-04 | 14 | 101 | 8011.847 | 31 | 269.3 | 342.6 | 33.6 | 108.4 | 3-Columnar |  | 71
27914 - ALBURA | 563121 | 91 | No especificado | Concreto | Pilote # 59 - Torre 3 | 2026-04-20 | 2026-04-22 | 2026-04-27 | 7 | 102 | 8171.282 | 31 | 255.2 | 318.2 | 31.2 | 100.6 | 3-Columnar |  | 62
27914 - ALBURA | 563121 | 91 | No especificado | Concreto | Pilote # 59 - Torre 3 | 2026-04-20 | 2026-04-22 | 2026-04-27 | 7 | 101 | 8011.847 | 31 | 246.3 | 313.1 | 30.7 | 99 | 3-Columnar |  | 62
27914 - ALBURA | 563121 | 91 | No especificado | Concreto | Pilote # 59 - Torre 3 | 2026-04-20 | 2026-04-22 | 2026-04-27 | 7 | 101 | 8011.847 | 31 | 241.8 | 308 | 30.2 | 97.4 | 3-Columnar |  | 62
27914 - ALBURA | 563121 | 90 | No especificado | Concreto | Pilote # 18 - Torre 4 | 2026-04-18 | 2026-04-22 | 2026-05-02 | 14 | 102 | 8171.282 | 31 | 283.6 | 353.8 | 34.7 | 111.9 | 3-Columnar |  | 70
27914 - ALBURA | 563121 | 90 | No especificado | Concreto | Pilote # 18 - Torre 4 | 2026-04-18 | 2026-04-22 | 2026-05-02 | 14 | 102 | 8171.282 | 31 | 275.7 | 343.6 | 33.7 | 108.7 | 3-Columnar |  | 70
27914 - ALBURA | 563121 | 90 | No especificado | Concreto | Pilote # 18 - Torre 4 | 2026-04-18 | 2026-04-22 | 2026-05-02 | 14 | 101 | 8011.847 | 31 | 261.9 | 333.4 | 32.7 | 105.5 | 3-Columnar |  | 70
27914 - ALBURA | 563121 | 90 | No especificado | Concreto | Pilote # 18 - Torre 4 | 2026-04-18 | 2026-04-22 | 2026-04-25 | 7 | 102 | 8171.282 | 31 | 238.3 | 297.8 | 29.2 | 94.2 | 3-Columnar |  | 62
27914 - ALBURA | 563121 | 90 | No especificado | Concreto | Pilote # 18 - Torre 4 | 2026-04-18 | 2026-04-22 | 2026-04-25 | 7 | 101 | 8011.847 | 31 | 227.1 | 288.6 | 28.3 | 91.3 | 3-Columnar |  | 62
27914 - ALBURA | 563121 | 90 | No especificado | Concreto | Pilote # 18 - Torre 4 | 2026-04-18 | 2026-04-22 | 2026-04-25 | 7 | 101 | 8011.847 | 31 | 223.7 | 284.5 | 27.9 | 90 | 3-Columnar |  | 62
27914 - ALBURA | 558900 | 89 | No especificado | Concreto | Pilote # 38 - Torre 3 | 2026-04-18 | 2026-04-20 | 2026-05-02 | 14 | 102 | 8171.282 | 31 | 303.8 | 379.3 | 37.2 | 120 | 3-Columnar |  | 70
27914 - ALBURA | 558900 | 89 | No especificado | Concreto | Pilote # 38 - Torre 3 | 2026-04-18 | 2026-04-20 | 2026-05-02 | 14 | 101 | 8011.847 | 31 | 290.8 | 370.2 | 36.3 | 117.1 | 3-Columnar |  | 70
27914 - ALBURA | 558900 | 89 | No especificado | Concreto | Pilote # 38 - Torre 3 | 2026-04-18 | 2026-04-20 | 2026-05-02 | 14 | 101 | 8011.847 | 31 | 285.1 | 363 | 35.6 | 114.8 | 3-Columnar |  | 70
27914 - ALBURA | 558900 | 89 | No especificado | Concreto | Pilote # 38 - Torre 3 | 2026-04-18 | 2026-04-20 | 2026-04-25 | 7 | 102 | 8171.282 | 31 | 286.2 | 356.9 | 35 | 112.9 | 3-Columnar |  | 61
27914 - ALBURA | 558900 | 89 | No especificado | Concreto | Pilote # 38 - Torre 3 | 2026-04-18 | 2026-04-20 | 2026-04-25 | 7 | 101 | 8011.847 | 31 | 274.6 | 349.8 | 34.3 | 110.6 | 3-Columnar |  | 61
27914 - ALBURA | 558900 | 89 | No especificado | Concreto | Pilote # 38 - Torre 3 | 2026-04-18 | 2026-04-20 | 2026-04-25 | 7 | 101 | 8011.847 | 31 | 271.6 | 345.7 | 33.9 | 109.4 | 3-Columnar |  | 61
27914 - ALBURA | 558900 | 88 | No especificado | Concreto | Pilote # 54 - Torre 3 | 2026-04-17 | 2026-04-20 | 2026-05-01 | 14 | 102 | 8171.282 | 31 | 317 | 395.7 | 38.8 | 125.2 | 3-Columnar |  | 69
27914 - ALBURA | 558900 | 88 | No especificado | Concreto | Pilote # 54 - Torre 3 | 2026-04-17 | 2026-04-20 | 2026-05-01 | 14 | 102 | 8171.282 | 31 | 308.9 | 385.5 | 37.8 | 121.9 | 3-Columnar |  | 69
27914 - ALBURA | 558900 | 88 | No especificado | Concreto | Pilote # 54 - Torre 3 | 2026-04-17 | 2026-04-20 | 2026-05-01 | 14 | 101 | 8011.847 | 31 | 295.8 | 376.3 | 36.9 | 119 | 3-Columnar |  | 69
27914 - ALBURA | 558900 | 88 | No especificado | Concreto | Pilote # 54 - Torre 3 | 2026-04-17 | 2026-04-20 | 2026-04-24 | 7 | 102 | 8171.282 | 31 | 283.2 | 353.8 | 34.7 | 111.9 | 3-Columnar |  | 58
27914 - ALBURA | 558900 | 88 | No especificado | Concreto | Pilote # 54 - Torre 3 | 2026-04-17 | 2026-04-20 | 2026-04-24 | 7 | 101 | 8011.847 | 31 | 275.9 | 350.8 | 34.4 | 111 | 3-Columnar |  | 58
27914 - ALBURA | 558900 | 88 | No especificado | Concreto | Pilote # 54 - Torre 3 | 2026-04-17 | 2026-04-20 | 2026-04-24 | 7 | 101 | 8011.847 | 31 | 275 | 349.8 | 34.3 | 110.6 | 3-Columnar |  | 58
27914 - ALBURA | 558900 | 87 | No especificado | Concreto | Pilote # 2 - Torre 3 | 2026-04-17 | 2026-04-20 | 2026-05-01 | 14 | 102 | 8171.282 | 31 | 297.5 | 371.2 | 36.4 | 117.4 | 3-Columnar |  | 69
27914 - ALBURA | 558900 | 87 | No especificado | Concreto | Pilote # 2 - Torre 3 | 2026-04-17 | 2026-04-20 | 2026-05-01 | 14 | 102 | 8171.282 | 31 | 289.3 | 361 | 35.4 | 114.2 | 3-Columnar |  | 69
27914 - ALBURA | 558900 | 87 | No especificado | Concreto | Pilote # 2 - Torre 3 | 2026-04-17 | 2026-04-20 | 2026-05-01 | 14 | 101 | 8011.847 | 31 | 284.3 | 362 | 35.5 | 114.5 | 3-Columnar |  | 69
27914 - ALBURA | 558900 | 87 | No especificado | Concreto | Pilote # 2 - Torre 3 | 2026-04-17 | 2026-04-20 | 2026-04-24 | 7 | 102 | 8171.282 | 31 | 223.3 | 278.4 | 27.3 | 88.1 | 3-Columnar |  | 58
27914 - ALBURA | 558900 | 87 | No especificado | Concreto | Pilote # 2 - Torre 3 | 2026-04-17 | 2026-04-20 | 2026-04-24 | 7 | 101 | 8011.847 | 31 | 217.3 | 276.3 | 27.1 | 87.4 | 3-Columnar |  | 58
27914 - ALBURA | 558900 | 87 | No especificado | Concreto | Pilote # 2 - Torre 3 | 2026-04-17 | 2026-04-20 | 2026-04-24 | 7 | 102 | 8171.282 | 31 | 215.9 | 269.2 | 26.4 | 85.2 | 3-Columnar |  | 58
27914 - ALBURA | 558900 | 86 | No especificado | Concreto | Pilote # 23 - Torre 4 | 2026-04-17 | 2026-04-20 | 2026-05-01 | 14 | 102 | 8171.282 | 31 | 279.9 | 349.8 | 34.3 | 110.6 | 3-Columnar |  | 69
27914 - ALBURA | 558900 | 86 | No especificado | Concreto | Pilote # 23 - Torre 4 | 2026-04-17 | 2026-04-20 | 2026-05-01 | 14 | 101 | 8011.847 | 31 | 265.7 | 338.5 | 33.2 | 107.1 | 3-Columnar |  | 69
27914 - ALBURA | 558900 | 86 | No especificado | Concreto | Pilote # 23 - Torre 4 | 2026-04-17 | 2026-04-20 | 2026-05-01 | 14 | 101 | 8011.847 | 31 | 261.2 | 332.4 | 32.6 | 105.2 | 3-Columnar |  | 69
27914 - ALBURA | 558900 | 86 | No especificado | Concreto | Pilote # 23 - Torre 4 | 2026-04-17 | 2026-04-20 | 2026-04-24 | 7 | 102 | 8171.282 | 31 | 247.6 | 309 | 30.3 | 97.7 | 3-Columnar |  | 58
27914 - ALBURA | 558900 | 86 | No especificado | Concreto | Pilote # 23 - Torre 4 | 2026-04-17 | 2026-04-20 | 2026-04-24 | 7 | 101 | 8011.847 | 31 | 238.2 | 302.9 | 29.7 | 95.8 | 3-Columnar |  | 58
27914 - ALBURA | 558900 | 86 | No especificado | Concreto | Pilote # 23 - Torre 4 | 2026-04-17 | 2026-04-20 | 2026-04-24 | 7 | 101 | 8011.847 | 31 | 232.8 | 296.7 | 29.1 | 93.9 | 3-Columnar |  | 58
27914 - ALBURA | 558900 | 85 | No especificado | Concreto | Pilote # 64 - Torre 4 | 2026-04-17 | 2026-04-20 | 2026-05-01 | 14 | 102 | 8171.282 | 31 | 276.7 | 345.7 | 33.9 | 109.4 | 3-Columnar |  | 69
27914 - ALBURA | 558900 | 85 | No especificado | Concreto | Pilote # 64 - Torre 4 | 2026-04-17 | 2026-04-20 | 2026-05-01 | 14 | 101 | 8011.847 | 31 | 265.6 | 338.5 | 33.2 | 107.1 | 3-Columnar |  | 69
27914 - ALBURA | 558900 | 85 | No especificado | Concreto | Pilote # 64 - Torre 4 | 2026-04-17 | 2026-04-20 | 2026-05-01 | 14 | 101 | 8011.847 | 31 | 257.6 | 328.3 | 32.2 | 103.9 | 3-Columnar |  | 69
27914 - ALBURA | 558900 | 85 | No especificado | Concreto | Pilote # 64 - Torre 4 | 2026-04-17 | 2026-04-20 | 2026-04-24 | 7 | 102 | 8171.282 | 31 | 246.6 | 308 | 30.2 | 97.4 | 3-Columnar |  | 58
27914 - ALBURA | 558900 | 85 | No especificado | Concreto | Pilote # 64 - Torre 4 | 2026-04-17 | 2026-04-20 | 2026-04-24 | 7 | 101 | 8011.847 | 31 | 238.3 | 302.9 | 29.7 | 95.8 | 3-Columnar |  | 58
27914 - ALBURA | 558900 | 85 | No especificado | Concreto | Pilote # 64 - Torre 4 | 2026-04-17 | 2026-04-20 | 2026-04-24 | 7 | 101 | 8011.847 | 31 | 235.1 | 298.8 | 29.3 | 94.5 | 3-Columnar |  | 58
27914 - ALBURA | 558900 | 84 | No especificado | Concreto | Pilote # 36 - Torre 3 | 2026-04-16 | 2026-04-20 | 2026-04-30 | 14 | 102 | 8171.282 | 31 | 283.2 | 353.8 | 34.7 | 111.9 | 3-Columnar |  | 66
27914 - ALBURA | 558900 | 84 | No especificado | Concreto | Pilote # 36 - Torre 3 | 2026-04-16 | 2026-04-20 | 2026-04-30 | 14 | 101 | 8011.847 | 31 | 270.5 | 344.7 | 33.8 | 109 | 3-Columnar |  | 66
27914 - ALBURA | 558900 | 84 | No especificado | Concreto | Pilote # 36 - Torre 3 | 2026-04-16 | 2026-04-20 | 2026-04-30 | 14 | 101 | 8011.847 | 31 | 268.3 | 341.6 | 33.5 | 108.1 | 3-Columnar |  | 66
27914 - ALBURA | 558900 | 84 | No especificado | Concreto | Pilote # 36 - Torre 3 | 2026-04-16 | 2026-04-20 | 2026-04-23 | 7 | 102 | 8171.282 | 31 | 263.9 | 329.4 | 32.3 | 104.2 | 3-Columnar |  | 57
27914 - ALBURA | 558900 | 84 | No especificado | Concreto | Pilote # 36 - Torre 3 | 2026-04-16 | 2026-04-20 | 2026-04-23 | 7 | 101 | 8011.847 | 31 | 253.3 | 322.2 | 31.6 | 101.9 | 3-Columnar |  | 57
27914 - ALBURA | 558900 | 84 | No especificado | Concreto | Pilote # 36 - Torre 3 | 2026-04-16 | 2026-04-20 | 2026-04-23 | 7 | 101 | 8011.847 | 31 | 248.1 | 316.1 | 31 | 100 | 3-Columnar |  | 57
27914 - ALBURA | 558899 | 83 | No especificado | Concreto | Pilote # 60 - Torre 3 | 2026-04-16 | 2026-04-17 | 2026-04-30 | 14 | 102 | 8171.282 | 31 | 318.1 | 396.7 | 38.9 | 125.5 | 3-Columnar |  | 66
27914 - ALBURA | 558899 | 83 | No especificado | Concreto | Pilote # 60 - Torre 3 | 2026-04-16 | 2026-04-17 | 2026-04-30 | 14 | 101 | 8011.847 | 31 | 300.4 | 382.4 | 37.5 | 121 | 3-Columnar |  | 66
27914 - ALBURA | 558899 | 83 | No especificado | Concreto | Pilote # 60 - Torre 3 | 2026-04-16 | 2026-04-17 | 2026-04-30 | 14 | 101 | 8011.847 | 31 | 298.7 | 380.4 | 37.3 | 120.3 | 3-Columnar |  | 66
27914 - ALBURA | 558899 | 83 | No especificado | Concreto | Pilote # 60 - Torre 3 | 2026-04-16 | 2026-04-17 | 2026-04-23 | 7 | 102 | 8171.282 | 31 | 301.1 | 375.3 | 36.8 | 118.7 | 3-Columnar |  | 57
27914 - ALBURA | 558899 | 83 | No especificado | Concreto | Pilote # 60 - Torre 3 | 2026-04-16 | 2026-04-17 | 2026-04-23 | 7 | 102 | 8171.282 | 31 | 294.2 | 367.1 | 36 | 116.1 | 3-Columnar |  | 57
27914 - ALBURA | 558899 | 83 | No especificado | Concreto | Pilote # 60 - Torre 3 | 2026-04-16 | 2026-04-17 | 2026-04-23 | 7 | 101 | 8011.847 | 31 | 282 | 358.9 | 35.2 | 113.5 | 3-Columnar |  | 57
27914 - ALBURA | 558899 | 82 | No especificado | Concreto | Pilote # 12 - Torre 4 | 2026-04-16 | 2026-04-17 | 2026-04-30 | 14 | 102 | 8171.282 | 31 | 294.6 | 368.1 | 36.1 | 116.5 | 3-Columnar |  | 66
27914 - ALBURA | 558899 | 82 | No especificado | Concreto | Pilote # 12 - Torre 4 | 2026-04-16 | 2026-04-17 | 2026-04-30 | 14 | 101 | 8011.847 | 31 | 284.3 | 362 | 35.5 | 114.5 | 3-Columnar |  | 66
27914 - ALBURA | 558899 | 82 | No especificado | Concreto | Pilote # 12 - Torre 4 | 2026-04-16 | 2026-04-17 | 2026-04-30 | 14 | 101 | 8011.847 | 31 | 281.6 | 357.9 | 35.1 | 113.2 | 3-Columnar |  | 66
27914 - ALBURA | 558899 | 82 | No especificado | Concreto | Pilote # 12 - Torre 4 | 2026-04-16 | 2026-04-17 | 2026-04-23 | 7 | 102 | 8171.282 | 31 | 257.4 | 321.2 | 31.5 | 101.6 | 3-Columnar |  | 57
27914 - ALBURA | 558899 | 82 | No especificado | Concreto | Pilote # 12 - Torre 4 | 2026-04-16 | 2026-04-17 | 2026-04-23 | 7 | 102 | 8171.282 | 31 | 249.7 | 312 | 30.6 | 98.7 | 3-Columnar |  | 57
27914 - ALBURA | 558899 | 82 | No especificado | Concreto | Pilote # 12 - Torre 4 | 2026-04-16 | 2026-04-17 | 2026-04-23 | 7 | 101 | 8011.847 | 31 | 241.3 | 306.9 | 30.1 | 97.1 | 3-Columnar |  | 57
27914 - ALBURA | 558899 | 81 | No especificado | Concreto | Pilote # 46 - Torre 4 | 2026-04-16 | 2026-04-17 | 2026-04-30 | 14 | 102 | 8171.282 | 31 | 273.5 | 341.6 | 33.5 | 108.1 | 3-Columnar |  | 66
27914 - ALBURA | 558899 | 81 | No especificado | Concreto | Pilote # 46 - Torre 4 | 2026-04-16 | 2026-04-17 | 2026-04-30 | 14 | 101 | 8011.847 | 31 | 261 | 332.4 | 32.6 | 105.2 | 3-Columnar |  | 66
27914 - ALBURA | 558899 | 81 | No especificado | Concreto | Pilote # 46 - Torre 4 | 2026-04-16 | 2026-04-17 | 2026-04-30 | 14 | 101 | 8011.847 | 31 | 249.4 | 317.1 | 31.1 | 100.3 | 3-Columnar |  | 66
27914 - ALBURA | 558899 | 81 | No especificado | Concreto | Pilote # 46 - Torre 4 | 2026-04-16 | 2026-04-17 | 2026-04-23 | 7 | 102 | 8171.282 | 31 | 256.2 | 320.2 | 31.4 | 101.3 | 3-Columnar |  | 57
27914 - ALBURA | 558899 | 81 | No especificado | Concreto | Pilote # 46 - Torre 4 | 2026-04-16 | 2026-04-17 | 2026-04-23 | 7 | 101 | 8011.847 | 31 | 243.9 | 310 | 30.4 | 98.1 | 3-Columnar |  | 57
27914 - ALBURA | 558899 | 81 | No especificado | Concreto | Pilote # 46 - Torre 4 | 2026-04-16 | 2026-04-17 | 2026-04-23 | 7 | 101 | 8011.847 | 31 | 245.7 | 313.1 | 30.7 | 99 | 3-Columnar |  | 57
27914 - ALBURA | 558899 | 80 | No especificado | Concreto | Pilote # 69 - Torre 4 | 2026-04-15 | 2026-04-17 | 2026-04-29 | 14 | 102 | 8171.282 | 31 | 322.2 | 401.8 | 39.4 | 127.1 | 3-Columnar |  | 65
27914 - ALBURA | 558899 | 80 | No especificado | Concreto | Pilote # 69 - Torre 4 | 2026-04-15 | 2026-04-17 | 2026-04-29 | 14 | 101 | 8011.847 | 31 | 313.4 | 398.7 | 39.1 | 126.1 | 3-Columnar |  | 65
27914 - ALBURA | 558899 | 80 | No especificado | Concreto | Pilote # 69 - Torre 4 | 2026-04-15 | 2026-04-17 | 2026-04-29 | 14 | 101 | 8011.847 | 31 | 307.9 | 391.6 | 38.4 | 123.9 | 3-Columnar |  | 65
27914 - ALBURA | 558899 | 80 | No especificado | Concreto | Pilote # 69 - Torre 4 | 2026-04-15 | 2026-04-17 | 2026-04-22 | 7 | 102 | 8171.282 | 31 | 263.2 | 328.3 | 32.2 | 103.9 | 3-Columnar |  | 56
27914 - ALBURA | 558899 | 80 | No especificado | Concreto | Pilote # 69 - Torre 4 | 2026-04-15 | 2026-04-17 | 2026-04-22 | 7 | 101 | 8011.847 | 31 | 254.6 | 324.3 | 31.8 | 102.6 | 3-Columnar |  | 56
27914 - ALBURA | 558899 | 80 | No especificado | Concreto | Pilote # 69 - Torre 4 | 2026-04-15 | 2026-04-17 | 2026-04-22 | 7 | 101 | 8011.847 | 31 | 249.7 | 318.2 | 31.2 | 100.6 | 3-Columnar |  | 56
27914 - ALBURA | 558899 | 79 | No especificado | Concreto | Pilote # 21 - Torre 4 | 2026-04-15 | 2026-04-17 | 2026-04-29 | 14 | 102 | 8171.282 | 31 | 337.2 | 421.1 | 41.3 | 133.2 | 3-Columnar |  | 65
27914 - ALBURA | 558899 | 79 | No especificado | Concreto | Pilote # 21 - Torre 4 | 2026-04-15 | 2026-04-17 | 2026-04-29 | 14 | 101 | 8011.847 | 31 | 322.3 | 409.9 | 40.2 | 129.7 | 3-Columnar |  | 65
27914 - ALBURA | 558899 | 79 | No especificado | Concreto | Pilote # 21 - Torre 4 | 2026-04-15 | 2026-04-17 | 2026-04-29 | 14 | 101 | 8011.847 | 31 | 318.6 | 405.8 | 39.8 | 128.4 | 3-Columnar |  | 65
27914 - ALBURA | 558899 | 79 | No especificado | Concreto | Pilote # 21 - Torre 4 | 2026-04-15 | 2026-04-17 | 2026-04-22 | 7 | 102 | 8171.282 | 31 | 267.5 | 333.4 | 32.7 | 105.5 | 3-Columnar |  | 56
27914 - ALBURA | 558899 | 79 | No especificado | Concreto | Pilote # 21 - Torre 4 | 2026-04-15 | 2026-04-17 | 2026-04-22 | 7 | 102 | 8171.282 | 31 | 260.1 | 324.3 | 31.8 | 102.6 | 3-Columnar |  | 56
27914 - ALBURA | 558899 | 79 | No especificado | Concreto | Pilote # 21 - Torre 4 | 2026-04-15 | 2026-04-17 | 2026-04-22 | 7 | 101 | 8011.847 | 31 | 251.5 | 320.2 | 31.4 | 101.3 | 3-Columnar |  | 56
27914 - ALBURA | 558899 | 78 | No especificado | Concreto | Pilote # 47 - Torre 3 | 2026-04-15 | 2026-04-17 | 2026-04-29 | 14 | 102 | 8171.282 | 31 | 317.2 | 395.7 | 38.8 | 125.2 | 3-Columnar |  | 65
27914 - ALBURA | 558899 | 78 | No especificado | Concreto | Pilote # 47 - Torre 3 | 2026-04-15 | 2026-04-17 | 2026-04-29 | 14 | 101 | 8011.847 | 31 | 304.8 | 387.5 | 38 | 122.6 | 3-Columnar |  | 65
27914 - ALBURA | 558899 | 78 | No especificado | Concreto | Pilote # 47 - Torre 3 | 2026-04-15 | 2026-04-17 | 2026-04-29 | 14 | 101 | 8011.847 | 31 | 303.1 | 385.5 | 37.8 | 121.9 | 3-Columnar |  | 65
27914 - ALBURA | 558899 | 78 | No especificado | Concreto | Pilote # 47 - Torre 3 | 2026-04-15 | 2026-04-17 | 2026-04-22 | 7 | 102 | 8171.282 | 31 | 257.2 | 321.2 | 31.5 | 101.6 | 3-Columnar |  | 56
27914 - ALBURA | 558899 | 78 | No especificado | Concreto | Pilote # 47 - Torre 3 | 2026-04-15 | 2026-04-17 | 2026-04-22 | 7 | 101 | 8011.847 | 31 | 249.9 | 318.2 | 31.2 | 100.6 | 3-Columnar |  | 56
27914 - ALBURA | 558899 | 78 | No especificado | Concreto | Pilote # 47 - Torre 3 | 2026-04-15 | 2026-04-17 | 2026-04-22 | 7 | 101 | 8011.847 | 31 | 248.4 | 316.1 | 31 | 100 | 3-Columnar |  | 56
27914 - ALBURA | 558898 | 77 | No especificado | Concreto | Pilote # 09 - Torre 3 | 2026-04-14 | 2026-04-16 | 2026-04-28 | 14 | 102 | 8171.282 | 31 | 294.2 | 367.1 | 36 | 116.1 | 3-Columnar |  | 64
27914 - ALBURA | 558898 | 77 | No especificado | Concreto | Pilote # 09 - Torre 3 | 2026-04-14 | 2026-04-16 | 2026-04-28 | 14 | 102 | 8171.282 | 31 | 287 | 357.9 | 35.1 | 113.2 | 3-Columnar |  | 64
27914 - ALBURA | 558898 | 77 | No especificado | Concreto | Pilote # 09 - Torre 3 | 2026-04-14 | 2026-04-16 | 2026-04-28 | 14 | 101 | 8011.847 | 31 | 276.6 | 351.8 | 34.5 | 111.3 | 3-Columnar |  | 64
27914 - ALBURA | 558898 | 77 | No especificado | Concreto | Pilote # 09 - Torre 3 | 2026-04-14 | 2026-04-16 | 2026-04-21 | 7 | 102 | 8171.282 | 31 | 244 | 304.9 | 29.9 | 96.5 | 3-Columnar |  | 55
27914 - ALBURA | 558898 | 77 | No especificado | Concreto | Pilote # 09 - Torre 3 | 2026-04-14 | 2026-04-16 | 2026-04-21 | 7 | 101 | 8011.847 | 31 | 234.5 | 298.8 | 29.3 | 94.5 | 3-Columnar |  | 55
27914 - ALBURA | 558898 | 77 | No especificado | Concreto | Pilote # 09 - Torre 3 | 2026-04-14 | 2026-04-16 | 2026-04-21 | 7 | 101 | 8011.847 | 31 | 232.2 | 295.7 | 29 | 93.5 | 3-Columnar |  | 55
27914 - ALBURA | 558898 | 76 | No especificado | Concreto | Pilote # 44 - Torre 4 | 2026-04-14 | 2026-04-16 | 2026-04-28 | 14 | 102 | 8171.282 | 31 | 296.9 | 370.2 | 36.3 | 117.1 | 3-Columnar |  | 64
27914 - ALBURA | 558898 | 76 | No especificado | Concreto | Pilote # 44 - Torre 4 | 2026-04-14 | 2026-04-16 | 2026-04-28 | 14 | 101 | 8011.847 | 31 | 280.1 | 356.9 | 35 | 112.9 | 3-Columnar |  | 64
27914 - ALBURA | 558898 | 76 | No especificado | Concreto | Pilote # 44 - Torre 4 | 2026-04-14 | 2026-04-16 | 2026-04-28 | 14 | 101 | 8011.847 | 31 | 276.4 | 351.8 | 34.5 | 111.3 | 3-Columnar |  | 64
27914 - ALBURA | 558898 | 76 | No especificado | Concreto | Pilote # 44 - Torre 4 | 2026-04-14 | 2026-04-16 | 2026-04-21 | 7 | 102 | 8171.282 | 31 | 263.8 | 329.4 | 32.3 | 104.2 | 3-Columnar |  | 55
27914 - ALBURA | 558898 | 76 | No especificado | Concreto | Pilote # 44 - Torre 4 | 2026-04-14 | 2026-04-16 | 2026-04-21 | 7 | 102 | 8171.282 | 31 | 256.2 | 320.2 | 31.4 | 101.3 | 3-Columnar |  | 55
27914 - ALBURA | 558898 | 76 | No especificado | Concreto | Pilote # 44 - Torre 4 | 2026-04-14 | 2026-04-16 | 2026-04-21 | 7 | 101 | 8011.847 | 31 | 257.8 | 328.3 | 32.2 | 103.9 | 3-Columnar |  | 55
27914 - ALBURA | 558898 | 75 | No especificado | Concreto | Pilote # 44 - Torre 3 | 2026-04-13 | 2026-04-16 | 2026-04-27 | 14 | 102 | 8171.282 | 31 | 320.4 | 399.7 | 39.2 | 126.5 | 3-Columnar |  | 62
27914 - ALBURA | 558898 | 75 | No especificado | Concreto | Pilote # 44 - Torre 3 | 2026-04-13 | 2026-04-16 | 2026-04-27 | 14 | 102 | 8171.282 | 31 | 318.1 | 396.7 | 38.9 | 125.5 | 3-Columnar |  | 62
27914 - ALBURA | 558898 | 75 | No especificado | Concreto | Pilote # 44 - Torre 3 | 2026-04-13 | 2026-04-16 | 2026-04-27 | 14 | 101 | 8011.847 | 31 | 306.8 | 390.6 | 38.3 | 123.5 | 3-Columnar |  | 62
27914 - ALBURA | 558898 | 75 | No especificado | Concreto | Pilote # 44 - Torre 3 | 2026-04-13 | 2026-04-16 | 2026-04-20 | 7 | 102 | 8171.282 | 31 | 264.6 | 330.4 | 32.4 | 104.5 | 4-Transversal |  | 55
27914 - ALBURA | 558898 | 75 | No especificado | Concreto | Pilote # 44 - Torre 3 | 2026-04-13 | 2026-04-16 | 2026-04-20 | 7 | 102 | 8171.282 | 31 | 259.4 | 323.3 | 31.7 | 102.3 | 4-Transversal |  | 55
27914 - ALBURA | 558898 | 75 | No especificado | Concreto | Pilote # 44 - Torre 3 | 2026-04-13 | 2026-04-16 | 2026-04-20 | 7 | 101 | 8011.847 | 31 | 253.4 | 322.2 | 31.6 | 101.9 | 4-Transversal |  | 55
27914 - ALBURA | 558898 | 74 | No especificado | Concreto | Pilote # 61 - Torre 4 | 2026-04-13 | 2026-04-16 | 2026-04-27 | 14 | 102 | 8171.282 | 31 | 290.4 | 362 | 35.5 | 114.5 | 3-Columnar |  | 62
27914 - ALBURA | 558898 | 74 | No especificado | Concreto | Pilote # 61 - Torre 4 | 2026-04-13 | 2026-04-16 | 2026-04-27 | 14 | 101 | 8011.847 | 31 | 283.7 | 361 | 35.4 | 114.2 | 3-Columnar |  | 62
27914 - ALBURA | 558898 | 74 | No especificado | Concreto | Pilote # 61 - Torre 4 | 2026-04-13 | 2026-04-16 | 2026-04-27 | 14 | 101 | 8011.847 | 31 | 275.3 | 350.8 | 34.4 | 111 | 3-Columnar |  | 62
27914 - ALBURA | 558898 | 74 | No especificado | Concreto | Pilote # 61 - Torre 4 | 2026-04-13 | 2026-04-16 | 2026-04-20 | 7 | 102 | 8171.282 | 31 | 250.7 | 313.1 | 30.7 | 99 | 3-Columnar |  | 55
27914 - ALBURA | 558898 | 74 | No especificado | Concreto | Pilote # 61 - Torre 4 | 2026-04-13 | 2026-04-16 | 2026-04-20 | 7 | 102 | 8171.282 | 31 | 241.6 | 301.8 | 29.6 | 95.5 | 3-Columnar |  | 55
27914 - ALBURA | 558898 | 74 | No especificado | Concreto | Pilote # 61 - Torre 4 | 2026-04-13 | 2026-04-16 | 2026-04-20 | 7 | 101 | 8011.847 | 31 | 239.3 | 304.9 | 29.9 | 96.5 | 3-Columnar |  | 55
27914 - ALBURA | 558898 | 73 | No especificado | Concreto | Pilote # 04 - Torre 4 | 2026-04-13 | 2026-04-16 | 2026-04-27 | 14 | 102 | 8171.282 | 31 | 261.4 | 326.3 | 32 | 103.2 | 3-Columnar |  | 62
27914 - ALBURA | 558898 | 73 | No especificado | Concreto | Pilote # 04 - Torre 4 | 2026-04-13 | 2026-04-16 | 2026-04-27 | 14 | 101 | 8011.847 | 31 | 254.9 | 324.3 | 31.8 | 102.6 | 3-Columnar |  | 62
27914 - ALBURA | 558898 | 73 | No especificado | Concreto | Pilote # 04 - Torre 4 | 2026-04-13 | 2026-04-16 | 2026-04-27 | 14 | 101 | 8011.847 | 31 | 249.5 | 317.1 | 31.1 | 100.3 | 3-Columnar |  | 62
27914 - ALBURA | 558898 | 73 | No especificado | Concreto | Pilote # 04 - Torre 4 | 2026-04-13 | 2026-04-16 | 2026-04-20 | 7 | 102 | 8171.282 | 31 | 227.2 | 283.5 | 27.8 | 89.7 | 3-Columnar |  | 55
27914 - ALBURA | 558898 | 73 | No especificado | Concreto | Pilote # 04 - Torre 4 | 2026-04-13 | 2026-04-16 | 2026-04-20 | 7 | 102 | 8171.282 | 31 | 220.6 | 275.3 | 27 | 87.1 | 3-Columnar |  | 55
27914 - ALBURA | 558898 | 73 | No especificado | Concreto | Pilote # 04 - Torre 4 | 2026-04-13 | 2026-04-16 | 2026-04-20 | 7 | 101 | 8011.847 | 31 | 214.8 | 273.3 | 26.8 | 86.5 | 3-Columnar |  | 55
27914 - ALBURA | 558898 | 72 | No especificado | Concreto | Pilote # 71 - Torre 3 | 2026-04-13 | 2026-04-16 | 2026-04-27 | 14 | 102 | 8171.282 | 31 | 318.4 | 397.7 | 39 | 125.8 | 3-Columnar |  | 62
27914 - ALBURA | 558898 | 72 | No especificado | Concreto | Pilote # 71 - Torre 3 | 2026-04-13 | 2026-04-16 | 2026-04-27 | 14 | 101 | 8011.847 | 31 | 305.9 | 389.5 | 38.2 | 123.2 | 3-Columnar |  | 62
27914 - ALBURA | 558898 | 72 | No especificado | Concreto | Pilote # 71 - Torre 3 | 2026-04-13 | 2026-04-16 | 2026-04-27 | 14 | 101 | 8011.847 | 31 | 299.6 | 381.4 | 37.4 | 120.6 | 3-Columnar |  | 62
27914 - ALBURA | 558898 | 72 | No especificado | Concreto | Pilote # 71 - Torre 3 | 2026-04-13 | 2026-04-16 | 2026-04-20 | 7 | 102 | 8171.282 | 31 | 271.4 | 338.5 | 33.2 | 107.1 | 3-Columnar |  | 55
27914 - ALBURA | 558898 | 72 | No especificado | Concreto | Pilote # 71 - Torre 3 | 2026-04-13 | 2026-04-16 | 2026-04-20 | 7 | 101 | 8011.847 | 31 | 260.2 | 331.4 | 32.5 | 104.8 | 3-Columnar |  | 55
27914 - ALBURA | 558898 | 72 | No especificado | Concreto | Pilote # 71 - Torre 3 | 2026-04-13 | 2026-04-16 | 2026-04-20 | 7 | 101 | 8011.847 | 31 | 255.5 | 325.3 | 31.9 | 102.9 | 3-Columnar |  | 55
27914 - ALBURA | 552563 | 54 | No Especificado | Concreto | Pl # 15 T4 | 2026-04-01 | 2026-04-08 | 2026-04-29 | 28 | 101 | 8011.847 | 31 | 337.2 | 429.3 | 42.1 | 135.8 | 2-Cónica y dividida |  | 63
27914 - ALBURA | 552563 | 54 | No Especificado | Concreto | Pl # 15 T4 | 2026-04-01 | 2026-04-08 | 2026-04-29 | 28 | 101 | 8011.847 | 31 | 335.5 | 427.3 | 41.9 | 135.2 | 2-Cónica y dividida |  | 63
27914 - ALBURA | 552563 | 54 | No Especificado | Concreto | Pl # 15 T4 | 2026-04-01 | 2026-04-08 | 2026-04-29 | 28 | 101 | 8011.847 | 31 | 332.9 | 424.2 | 41.6 | 134.2 | 2-Cónica y dividida |  | 63
27914 - ALBURA | 552563 | 53 | No Especificado | Concreto | Pl # 40 T3 | 2026-04-01 | 2026-04-08 | 2026-04-29 | 28 | 100 | 7853.982 | 31 | 341.5 | 443.6 | 43.5 | 140.3 | 2-Cónica y dividida |  | 63
27914 - ALBURA | 552563 | 53 | No Especificado | Concreto | Pl # 40 T3 | 2026-04-01 | 2026-04-08 | 2026-04-29 | 28 | 100 | 7853.982 | 31 | 349.6 | 453.8 | 44.5 | 143.5 | 2-Cónica y dividida |  | 63
27914 - ALBURA | 552563 | 53 | No Especificado | Concreto | Pl # 40 T3 | 2026-04-01 | 2026-04-08 | 2026-04-29 | 28 | 100 | 7853.982 | 31 | 347.9 | 451.7 | 44.3 | 142.9 | 2-Cónica y dividida |  | 63
27914 - ALBURA | 552563 | 52 | No Especificado | Concreto | Pl # 20 T3 | 2026-04-01 | 2026-04-08 | 2026-04-29 | 28 | 101 | 8011.847 | 31 | 315.8 | 401.8 | 39.4 | 127.1 | 2-Cónica y dividida |  | 63
27914 - ALBURA | 552563 | 52 | No Especificado | Concreto | Pl # 20 T3 | 2026-04-01 | 2026-04-08 | 2026-04-29 | 28 | 101 | 8011.847 | 31 | 313.9 | 399.7 | 39.2 | 126.5 | 2-Cónica y dividida |  | 63
27914 - ALBURA | 552563 | 52 | No Especificado | Concreto | Pl # 20 T3 | 2026-04-01 | 2026-04-08 | 2026-04-29 | 28 | 101 | 8011.847 | 31 | 311.9 | 396.7 | 38.9 | 125.5 | 2-Cónica y dividida |  | 63
27914 - ALBURA | 552563 | 51 | No Especificado | Concreto | Pl # 45 T4 | 2026-04-01 | 2026-04-08 | 2026-04-29 | 28 | 100 | 7853.982 | 31 | 350.8 | 455.8 | 44.7 | 144.2 | 2-Cónica y dividida |  | 63
27914 - ALBURA | 552563 | 51 | No Especificado | Concreto | Pl # 45 T4 | 2026-04-01 | 2026-04-08 | 2026-04-29 | 28 | 101 | 8011.847 | 31 | 348.5 | 443.6 | 43.5 | 140.3 | 2-Cónica y dividida |  | 63
27914 - ALBURA | 552563 | 51 | No Especificado | Concreto | Pl # 45 T4 | 2026-04-01 | 2026-04-08 | 2026-04-29 | 28 | 101 | 8011.847 | 31 | 346.9 | 441.5 | 43.3 | 139.7 | 2-Cónica y dividida |  | 63
27914 - ALBURA | 552563 | 50 | No Especificado | Concreto | Pl # 10 T4 | 2026-03-31 | 2026-04-08 | 2026-04-28 | 28 | 100 | 7853.982 | 31 | 355.5 | 461.9 | 45.3 | 146.1 | 2-Cónica y dividida |  | 60
27914 - ALBURA | 552563 | 50 | No Especificado | Concreto | Pl # 10 T4 | 2026-03-31 | 2026-04-08 | 2026-04-28 | 28 | 100 | 7853.982 | 31 | 353.9 | 459.9 | 45.1 | 145.5 | 2-Cónica y dividida |  | 60
27914 - ALBURA | 552563 | 50 | No Especificado | Concreto | Pl # 10 T4 | 2026-03-31 | 2026-04-08 | 2026-04-28 | 28 | 101 | 8011.847 | 31 | 351.9 | 447.7 | 43.9 | 141.6 | 2-Cónica y dividida |  | 60
27914 - ALBURA | 552563 | 49 | No Especificado | Concreto | Pl # 62 T3 | 2026-03-31 | 2026-04-08 | 2026-04-28 | 28 | 101 | 8011.847 | 31 | 405.8 | 516 | 50.6 | 163.2 | 5-Fractura extremos |  | 60
27914 - ALBURA | 552563 | 49 | No Especificado | Concreto | Pl # 62 T3 | 2026-03-31 | 2026-04-08 | 2026-04-28 | 28 | 100 | 7853.982 | 31 | 402.5 | 522.1 | 51.2 | 165.2 | 5-Fractura extremos |  | 60
27914 - ALBURA | 552563 | 49 | No Especificado | Concreto | Pl # 62 T3 | 2026-03-31 | 2026-04-08 | 2026-04-28 | 28 | 100 | 7853.982 | 31 | 400.9 | 520.1 | 51 | 164.5 | 5-Fractura extremos |  | 60
27914 - ALBURA | 552563 | 48 | No Especificado | Concreto | Pilote # 33 T4 | 2026-03-31 | 2026-04-08 | 2026-04-28 | 28 | 101 | 8011.847 | 31 | 370.8 | 472.1 | 46.3 | 149.4 | 2-Cónica y dividida |  | 60
27914 - ALBURA | 552563 | 48 | No Especificado | Concreto | Pilote # 33 T4 | 2026-03-31 | 2026-04-08 | 2026-04-28 | 28 | 101 | 8011.847 | 31 | 368.5 | 469.1 | 46 | 148.4 | 2-Cónica y dividida |  | 60
27914 - ALBURA | 552563 | 48 | No Especificado | Concreto | Pilote # 33 T4 | 2026-03-31 | 2026-04-08 | 2026-04-28 | 28 | 101 | 8011.847 | 31 | 366.9 | 467 | 45.8 | 147.7 | 2-Cónica y dividida |  | 60
27914 - ALBURA | 552563 | 47 | No Especificado | Concreto | Pl # 37 T4 | 2026-03-30 | 2026-04-08 | 2026-04-27 | 28 | 101 | 8011.847 | 31 | 364 | 463 | 45.4 | 146.5 | 2-Cónica y dividida |  | 60
27914 - ALBURA | 552563 | 47 | No Especificado | Concreto | Pl # 37 T4 | 2026-03-30 | 2026-04-08 | 2026-04-27 | 28 | 100 | 7853.982 | 31 | 361.2 | 469.1 | 46 | 148.4 | 2-Cónica y dividida |  | 60
27914 - ALBURA | 552563 | 47 | No Especificado | Concreto | Pl # 37 T4 | 2026-03-30 | 2026-04-08 | 2026-04-27 | 28 | 101 | 8011.847 | 31 | 359.6 | 457.9 | 44.9 | 144.8 | 2-Cónica y dividida |  | 60
27914 - ALBURA | 552563 | 46 | No Especificado | Concreto | Pl # 55 T4 | 2026-03-30 | 2026-04-08 | 2026-04-27 | 28 | 101 | 8011.847 | 31 | 390.4 | 496.6 | 48.7 | 157.1 | 2-Cónica y dividida |  | 60
27914 - ALBURA | 552563 | 46 | No Especificado | Concreto | Pl # 55 T4 | 2026-03-30 | 2026-04-08 | 2026-04-27 | 28 | 100 | 7853.982 | 31 | 389.1 | 504.8 | 49.5 | 159.7 | 2-Cónica y dividida |  | 60
27914 - ALBURA | 552563 | 46 | No Especificado | Concreto | Pl # 55 T4 | 2026-03-30 | 2026-04-08 | 2026-04-27 | 28 | 101 | 8011.847 | 31 | 387.5 | 493.5 | 48.4 | 156.1 | 2-Cónica y dividida |  | 60
27914 - ALBURA | 552568 | 83 | No especificado | Concreto | Pilote # 60 T3 | 2026-04-16 | 2026-04-22 | 2026-05-14 | 28 | 100 | 7853.982 | 31 | 338.5 | 439.5 | 43.1 | 139 | 2-Cónica y dividida |  | 81
27914 - ALBURA | 552568 | 83 | No especificado | Concreto | Pilote # 60 T3 | 2026-04-16 | 2026-04-22 | 2026-05-14 | 28 | 101 | 8011.847 | 31 | 336.8 | 428.3 | 42 | 135.5 | 2-Cónica y dividida |  | 81
27914 - ALBURA | 552568 | 83 | No especificado | Concreto | Pilote # 60 T3 | 2026-04-16 | 2026-04-22 | 2026-05-14 | 28 | 100 | 7853.982 | 31 | 334.3 | 434.4 | 42.6 | 137.4 | 2-Cónica y dividida |  | 81
27914 - ALBURA | 552568 | 82 | No especificado | Concreto | Pilote # 12 T4 | 2026-04-16 | 2026-04-22 | 2026-05-14 | 28 | 101 | 8011.847 | 31 | 320.8 | 407.9 | 40 | 129 | 2-Cónica y dividida |  | 81
27914 - ALBURA | 552568 | 82 | No especificado | Concreto | Pilote # 12 T4 | 2026-04-16 | 2026-04-22 | 2026-05-14 | 28 | 100 | 7853.982 | 31 | 318.5 | 414 | 40.6 | 131 | 2-Cónica y dividida |  | 81
27914 - ALBURA | 552568 | 82 | No especificado | Concreto | Pilote # 12 T4 | 2026-04-16 | 2026-04-22 | 2026-05-14 | 28 | 101 | 8011.847 | 31 | 316.9 | 403.8 | 39.6 | 127.7 | 2-Cónica y dividida |  | 81
27914 - ALBURA | 552568 | 81 | No especificado | Concreto | Pilote # 46 T4 | 2026-04-16 | 2026-04-22 | 2026-05-14 | 28 | 100 | 7853.982 | 31 | 311.5 | 404.8 | 39.7 | 128.1 | 2-Cónica y dividida |  | 81
27914 - ALBURA | 552568 | 81 | No especificado | Concreto | Pilote # 46 T4 | 2026-04-16 | 2026-04-22 | 2026-05-14 | 28 | 101 | 8011.847 | 31 | 309.8 | 394.6 | 38.7 | 124.8 | 2-Cónica y dividida |  | 81
27914 - ALBURA | 552568 | 81 | No especificado | Concreto | Pilote # 46 T4 | 2026-04-16 | 2026-04-22 | 2026-05-14 | 28 | 100 | 7853.982 | 31 | 307.9 | 399.7 | 39.2 | 126.5 | 2-Cónica y dividida |  | 81
27914 - ALBURA | 552568 | 80 | No especificado | Concreto | Pilote # 69 T4 | 2026-04-15 | 2026-04-22 | 2026-05-13 | 28 | 101 | 8011.847 | 31 | 365.5 | 465 | 45.6 | 147.1 | 2-Cónica y dividida |  | 80
27914 - ALBURA | 552568 | 80 | No especificado | Concreto | Pilote # 69 T4 | 2026-04-15 | 2026-04-22 | 2026-05-13 | 28 | 100 | 7853.982 | 31 | 363.5 | 472.1 | 46.3 | 149.4 | 2-Cónica y dividida |  | 80
27914 - ALBURA | 552568 | 80 | No especificado | Concreto | Pilote # 69 T4 | 2026-04-15 | 2026-04-22 | 2026-05-13 | 28 | 101 | 8011.847 | 31 | 362.7 | 461.9 | 45.3 | 146.1 | 2-Cónica y dividida |  | 80
27914 - ALBURA | 552568 | 79 | No especificado | Concreto | Pilote # 21 T3 | 2026-04-15 | 2026-04-22 | 2026-05-13 | 28 | 100 | 7853.982 | 31 | 381.5 | 495.6 | 48.6 | 156.8 | 5-Fractura extremos |  | 80
27914 - ALBURA | 552568 | 79 | No especificado | Concreto | Pilote # 21 T3 | 2026-04-15 | 2026-04-22 | 2026-05-13 | 28 | 101 | 8011.847 | 31 | 386.5 | 491.5 | 48.2 | 155.5 | 5-Fractura extremos |  | 80
27914 - ALBURA | 552568 | 79 | No especificado | Concreto | Pilote # 21 T3 | 2026-04-15 | 2026-04-22 | 2026-05-13 | 28 | 100 | 7853.982 | 31 | 386.9 | 502.7 | 49.3 | 159 | 5-Fractura extremos |  | 80
27914 - ALBURA | 552568 | 78 | No especificado | Concreto | Pilote # 47 T3 | 2026-04-15 | 2026-04-22 | 2026-05-13 | 28 | 101 | 8011.847 | 31 | 352.4 | 448.7 | 44 | 141.9 | 2-Cónica y dividida |  | 80
27914 - ALBURA | 552568 | 78 | No especificado | Concreto | Pilote # 47 T3 | 2026-04-15 | 2026-04-22 | 2026-05-13 | 28 | 100 | 7853.982 | 31 | 350.8 | 455.8 | 44.7 | 144.2 | 2-Cónica y dividida |  | 80
27914 - ALBURA | 552568 | 78 | No especificado | Concreto | Pilote # 47 T3 | 2026-04-15 | 2026-04-22 | 2026-05-13 | 28 | 101 | 8011.847 | 31 | 348.9 | 443.6 | 43.5 | 140.3 | 2-Cónica y dividida |  | 80
27914 - ALBURA | 552568 | 77 | No especificado | Concreto | Pilotes # 9 T3 | 2026-04-15 | 2026-04-22 | 2026-05-13 | 28 | 100 | 7853.982 | 31 | 338.5 | 439.5 | 43.1 | 139 | 2-Cónica y dividida |  | 80
27914 - ALBURA | 552568 | 77 | No especificado | Concreto | Pilotes # 9 T3 | 2026-04-15 | 2026-04-22 | 2026-05-13 | 28 | 101 | 8011.847 | 31 | 346.8 | 441.5 | 43.3 | 139.7 | 2-Cónica y dividida |  | 80
27914 - ALBURA | 552568 | 77 | No especificado | Concreto | Pilotes # 9 T3 | 2026-04-15 | 2026-04-22 | 2026-05-13 | 28 | 100 | 7853.982 | 31 | 334.9 | 434.4 | 42.6 | 137.4 | 2-Cónica y dividida |  | 80
27914 - ALBURA | 552568 | 76 | No especificado | Concreto | Pilote # 44 T4 | 2026-04-14 | 2026-04-22 | 2026-05-12 | 28 | 101 | 8011.847 | 31 | 312.9 | 398.7 | 39.1 | 126.1 | 2-Cónica y dividida |  | 77
27914 - ALBURA | 552568 | 76 | No especificado | Concreto | Pilote # 44 T4 | 2026-04-14 | 2026-04-22 | 2026-05-12 | 28 | 100 | 7853.982 | 31 | 320.7 | 416 | 40.8 | 131.6 | 2-Cónica y dividida |  | 77
27914 - ALBURA | 552568 | 76 | No especificado | Concreto | Pilote # 44 T4 | 2026-04-14 | 2026-04-22 | 2026-05-12 | 28 | 101 | 8011.847 | 31 | 315.4 | 401.8 | 39.4 | 127.1 | 2-Cónica y dividida |  | 77
27914 - ALBURA | 552568 | 75 | No especificado | Concreto | Pilote # 44 T3 | 2026-04-13 | 2026-04-22 | 2026-05-11 | 28 | 100 | 7853.982 | 31 | 375.8 | 487.4 | 47.8 | 154.2 | 2-Cónica y dividida |  | 77
27914 - ALBURA | 552568 | 75 | No especificado | Concreto | Pilote # 44 T3 | 2026-04-13 | 2026-04-22 | 2026-05-11 | 28 | 101 | 8011.847 | 31 | 373.5 | 475.2 | 46.6 | 150.3 | 2-Cónica y dividida |  | 77
27914 - ALBURA | 552568 | 75 | No especificado | Concreto | Pilote # 44 T3 | 2026-04-13 | 2026-04-22 | 2026-05-11 | 28 | 100 | 7853.982 | 31 | 371.3 | 482.3 | 47.3 | 152.6 | 2-Cónica y dividida |  | 77
27914 - ALBURA | 558897 | 71 | No especificado | Concreto | Pilote # 12 - Torre 3 | 2026-04-11 | 2026-04-13 | 2026-04-25 | 14 | 102 | 8171.282 | 31 | 307.3 | 383.4 | 37.6 | 121.3 | 3-Columnar |  | 61
27914 - ALBURA | 558897 | 71 | No especificado | Concreto | Pilote # 12 - Torre 3 | 2026-04-11 | 2026-04-13 | 2026-04-25 | 14 | 102 | 8171.282 | 31 | 297 | 370.2 | 36.3 | 117.1 | 3-Columnar |  | 61
27914 - ALBURA | 558897 | 71 | No especificado | Concreto | Pilote # 12 - Torre 3 | 2026-04-11 | 2026-04-13 | 2026-04-25 | 14 | 101 | 8011.847 | 31 | 293.1 | 373.2 | 36.6 | 118.1 | 3-Columnar |  | 61
27914 - ALBURA | 558897 | 71 | No especificado | Concreto | Pilote # 12 - Torre 3 | 2026-04-11 | 2026-04-13 | 2026-04-18 | 7 | 102 | 8171.282 | 31 | 276.4 | 344.7 | 33.8 | 109 | 3-Columnar |  | 50
27914 - ALBURA | 558897 | 71 | No especificado | Concreto | Pilote # 12 - Torre 3 | 2026-04-11 | 2026-04-13 | 2026-04-18 | 7 | 101 | 8011.847 | 31 | 274.4 | 348.7 | 34.2 | 110.3 | 3-Columnar |  | 50
27914 - ALBURA | 558897 | 71 | No especificado | Concreto | Pilote # 12 - Torre 3 | 2026-04-11 | 2026-04-13 | 2026-04-18 | 7 | 101 | 8011.847 | 31 | 259 | 329.4 | 32.3 | 104.2 | 3-Columnar |  | 50
27914 - ALBURA | 558897 | 70 | No especificado | Concreto | Pilote # 43 - Torre 4 | 2026-04-11 | 2026-04-13 | 2026-04-25 | 14 | 102 | 8171.282 | 31 | 341.9 | 426.2 | 41.8 | 134.8 | 3-Columnar |  | 61
27914 - ALBURA | 558897 | 70 | No especificado | Concreto | Pilote # 43 - Torre 4 | 2026-04-11 | 2026-04-13 | 2026-04-25 | 14 | 102 | 8171.282 | 31 | 336.7 | 420.1 | 41.2 | 132.9 | 3-Columnar |  | 61
27914 - ALBURA | 558897 | 70 | No especificado | Concreto | Pilote # 43 - Torre 4 | 2026-04-11 | 2026-04-13 | 2026-04-25 | 14 | 101 | 8011.847 | 31 | 325 | 414 | 40.6 | 131 | 3-Columnar |  | 61
27914 - ALBURA | 558897 | 70 | No especificado | Concreto | Pilote # 43 - Torre 4 | 2026-04-11 | 2026-04-13 | 2026-04-18 | 7 | 102 | 8171.282 | 31 | 295.8 | 369.1 | 36.2 | 116.8 | 3-Columnar |  | 50
27914 - ALBURA | 558897 | 70 | No especificado | Concreto | Pilote # 43 - Torre 4 | 2026-04-11 | 2026-04-13 | 2026-04-18 | 7 | 102 | 8171.282 | 31 | 288.2 | 360 | 35.3 | 113.9 | 3-Columnar |  | 50
27914 - ALBURA | 558897 | 70 | No especificado | Concreto | Pilote # 43 - Torre 4 | 2026-04-11 | 2026-04-13 | 2026-04-18 | 7 | 101 | 8011.847 | 31 | 284.3 | 362 | 35.5 | 114.5 | 3-Columnar |  | 50
27914 - ALBURA | 558897 | 69 | No especificado | Concreto | Pilote # 72 - Torre 4 | 2026-04-10 | 2026-04-13 | 2026-04-24 | 14 | 102 | 8171.282 | 31 | 295.3 | 368.1 | 36.1 | 116.5 | 3-Columnar |  | 59
27914 - ALBURA | 558897 | 69 | No especificado | Concreto | Pilote # 72 - Torre 4 | 2026-04-10 | 2026-04-13 | 2026-04-24 | 14 | 102 | 8171.282 | 31 | 288.9 | 361 | 35.4 | 114.2 | 3-Columnar |  | 59
27914 - ALBURA | 558897 | 69 | No especificado | Concreto | Pilote # 72 - Torre 4 | 2026-04-10 | 2026-04-13 | 2026-04-24 | 14 | 101 | 8011.847 | 31 | 280.2 | 356.9 | 35 | 112.9 | 3-Columnar |  | 59
27914 - ALBURA | 558897 | 69 | No especificado | Concreto | Pilote # 72 - Torre 4 | 2026-04-10 | 2026-04-13 | 2026-04-17 | 7 | 102 | 8171.282 | 31 | 276.9 | 345.7 | 33.9 | 109.4 | 3-Columnar |  | 46
27914 - ALBURA | 558897 | 69 | No especificado | Concreto | Pilote # 72 - Torre 4 | 2026-04-10 | 2026-04-13 | 2026-04-17 | 7 | 101 | 8011.847 | 31 | 269.1 | 342.6 | 33.6 | 108.4 | 3-Columnar |  | 46
27914 - ALBURA | 558897 | 69 | No especificado | Concreto | Pilote # 72 - Torre 4 | 2026-04-10 | 2026-04-13 | 2026-04-17 | 7 | 101 | 8011.847 | 31 | 261.9 | 333.4 | 32.7 | 105.5 | 3-Columnar |  | 46
27914 - ALBURA | 558897 | 68 | No especificado | Concreto | Pilote # 41 - Torre 3 | 2026-04-10 | 2026-04-13 | 2026-04-24 | 14 | 102 | 8171.282 | 31 | 328.7 | 409.9 | 40.2 | 129.7 | 3-Columnar |  | 59
27914 - ALBURA | 558897 | 68 | No especificado | Concreto | Pilote # 41 - Torre 3 | 2026-04-10 | 2026-04-13 | 2026-04-24 | 14 | 102 | 8171.282 | 31 | 312.6 | 390.6 | 38.3 | 123.5 | 3-Columnar |  | 59
27914 - ALBURA | 558897 | 68 | No especificado | Concreto | Pilote # 41 - Torre 3 | 2026-04-10 | 2026-04-13 | 2026-04-24 | 14 | 101 | 8011.847 | 31 | 306.1 | 389.5 | 38.2 | 123.2 | 3-Columnar |  | 59
27914 - ALBURA | 558897 | 68 | No especificado | Concreto | Pilote # 41 - Torre 3 | 2026-04-10 | 2026-04-13 | 2026-04-17 | 7 | 102 | 8171.282 | 31 | 278.8 | 347.7 | 34.1 | 110 | 3-Columnar |  | 46
27914 - ALBURA | 558897 | 68 | No especificado | Concreto | Pilote # 41 - Torre 3 | 2026-04-10 | 2026-04-13 | 2026-04-17 | 7 | 102 | 8171.282 | 31 | 270.9 | 338.5 | 33.2 | 107.1 | 3-Columnar |  | 46
27914 - ALBURA | 558897 | 68 | No especificado | Concreto | Pilote # 41 - Torre 3 | 2026-04-10 | 2026-04-13 | 2026-04-17 | 7 | 101 | 8011.847 | 31 | 264.1 | 336.5 | 33 | 106.5 | 3-Columnar |  | 46
27914 - ALBURA | 558897 | 67 | No especificado | Concreto | Pilote # 65 - Torre 3 | 2026-04-10 | 2026-04-13 | 2026-04-24 | 14 | 102 | 8171.282 | 31 | 301.8 | 376.3 | 36.9 | 119 | 3-Columnar |  | 59
27914 - ALBURA | 558897 | 67 | No especificado | Concreto | Pilote # 65 - Torre 3 | 2026-04-10 | 2026-04-13 | 2026-04-24 | 14 | 102 | 8171.282 | 31 | 297.6 | 371.2 | 36.4 | 117.4 | 3-Columnar |  | 59
27914 - ALBURA | 558897 | 67 | No especificado | Concreto | Pilote # 65 - Torre 3 | 2026-04-10 | 2026-04-13 | 2026-04-24 | 14 | 101 | 8011.847 | 31 | 286.1 | 364 | 35.7 | 115.2 | 3-Columnar |  | 59
27914 - ALBURA | 558897 | 67 | No especificado | Concreto | Pilote # 65 - Torre 3 | 2026-04-10 | 2026-04-13 | 2026-04-17 | 7 | 102 | 8171.282 | 31 | 302.5 | 377.3 | 37 | 119.4 | 3-Columnar |  | 46
27914 - ALBURA | 558897 | 67 | No especificado | Concreto | Pilote # 65 - Torre 3 | 2026-04-10 | 2026-04-13 | 2026-04-17 | 7 | 101 | 8011.847 | 31 | 301.1 | 383.4 | 37.6 | 121.3 | 3-Columnar |  | 46
27914 - ALBURA | 558897 | 67 | No especificado | Concreto | Pilote # 65 - Torre 3 | 2026-04-10 | 2026-04-13 | 2026-04-17 | 7 | 101 | 8011.847 | 31 | 286 | 364 | 35.7 | 115.2 | 3-Columnar |  | 46
27914 - ALBURA | 558897 | 66 | No especificado | Concreto | Pilote # 14 - Torre 4 | 2026-04-10 | 2026-04-13 | 2026-04-24 | 14 | 102 | 8171.282 | 31 | 291.3 | 363 | 35.6 | 114.8 | 3-Columnar |  | 59
27914 - ALBURA | 558897 | 66 | No especificado | Concreto | Pilote # 14 - Torre 4 | 2026-04-10 | 2026-04-13 | 2026-04-24 | 14 | 102 | 8171.282 | 31 | 286.1 | 356.9 | 35 | 112.9 | 3-Columnar |  | 59
27914 - ALBURA | 558897 | 66 | No especificado | Concreto | Pilote # 14 - Torre 4 | 2026-04-10 | 2026-04-13 | 2026-04-24 | 14 | 101 | 8011.847 | 31 | 273.6 | 347.7 | 34.1 | 110 | 3-Columnar |  | 59
27914 - ALBURA | 558897 | 66 | No especificado | Concreto | Pilote # 14 - Torre 4 | 2026-04-10 | 2026-04-13 | 2026-04-17 | 7 | 102 | 8171.282 | 31 | 262.8 | 328.3 | 32.2 | 103.9 | 3-Columnar |  | 46
27914 - ALBURA | 558897 | 66 | No especificado | Concreto | Pilote # 14 - Torre 4 | 2026-04-10 | 2026-04-13 | 2026-04-17 | 7 | 102 | 8171.282 | 31 | 254.9 | 318.2 | 31.2 | 100.6 | 3-Columnar |  | 46
27914 - ALBURA | 558897 | 66 | No especificado | Concreto | Pilote # 14 - Torre 4 | 2026-04-10 | 2026-04-13 | 2026-04-17 | 7 | 101 | 8011.847 | 31 | 247.6 | 315.1 | 30.9 | 99.7 | 3-Columnar |  | 46
27914 - ALBURA | 558896 | 65 | No especificado | Concreto | Pilote # 15 - Torre 3 | 2026-04-09 | 2026-04-11 | 2026-04-23 | 14 | 102 | 8171.282 | 31 | 315.4 | 393.6 | 38.6 | 124.5 | 3-Columnar |  | 59
27914 - ALBURA | 558896 | 65 | No especificado | Concreto | Pilote # 15 - Torre 3 | 2026-04-09 | 2026-04-11 | 2026-04-23 | 14 | 102 | 8171.282 | 31 | 306.5 | 382.4 | 37.5 | 121 | 3-Columnar |  | 59
27914 - ALBURA | 558896 | 65 | No especificado | Concreto | Pilote # 15 - Torre 3 | 2026-04-09 | 2026-04-11 | 2026-04-23 | 14 | 101 | 8011.847 | 31 | 295.7 | 376.3 | 36.9 | 119 | 3-Columnar |  | 59
27914 - ALBURA | 558896 | 65 | No especificado | Concreto | Pilote # 15 - Torre 3 | 2026-04-09 | 2026-04-11 | 2026-04-16 | 7 | 102 | 8171.282 | 31 | 283.9 | 353.8 | 34.7 | 111.9 | 3-Columnar |  | 45
27914 - ALBURA | 558896 | 65 | No especificado | Concreto | Pilote # 15 - Torre 3 | 2026-04-09 | 2026-04-11 | 2026-04-16 | 7 | 102 | 8171.282 | 31 | 280.8 | 350.8 | 34.4 | 111 | 3-Columnar |  | 45
27914 - ALBURA | 558896 | 65 | No especificado | Concreto | Pilote # 15 - Torre 3 | 2026-04-09 | 2026-04-11 | 2026-04-16 | 7 | 101 | 8011.847 | 31 | 272.9 | 347.7 | 34.1 | 110 | 3-Columnar |  | 45
27914 - ALBURA | 558896 | 64 | No especificado | Concreto | Pilote # 28 - Torre 4 | 2026-04-09 | 2026-04-11 | 2026-04-23 | 14 | 102 | 8171.282 | 31 | 331.9 | 414 | 40.6 | 131 | 3-Columnar |  | 59
27914 - ALBURA | 558896 | 64 | No especificado | Concreto | Pilote # 28 - Torre 4 | 2026-04-09 | 2026-04-11 | 2026-04-23 | 14 | 102 | 8171.282 | 31 | 326.6 | 407.9 | 40 | 129 | 3-Columnar |  | 59
27914 - ALBURA | 558896 | 64 | No especificado | Concreto | Pilote # 28 - Torre 4 | 2026-04-09 | 2026-04-11 | 2026-04-23 | 14 | 101 | 8011.847 | 31 | 311 | 395.7 | 38.8 | 125.2 | 3-Columnar |  | 59
27914 - ALBURA | 558896 | 64 | No especificado | Concreto | Pilote # 28 - Torre 4 | 2026-04-09 | 2026-04-11 | 2026-04-16 | 7 | 102 | 8171.282 | 31 | 320.4 | 399.7 | 39.2 | 126.5 | 3-Columnar |  | 45
27914 - ALBURA | 558896 | 64 | No especificado | Concreto | Pilote # 28 - Torre 4 | 2026-04-09 | 2026-04-11 | 2026-04-16 | 7 | 102 | 8171.282 | 31 | 313 | 390.6 | 38.3 | 123.5 | 3-Columnar |  | 45
27914 - ALBURA | 558896 | 64 | No especificado | Concreto | Pilote # 28 - Torre 4 | 2026-04-09 | 2026-04-11 | 2026-04-16 | 7 | 101 | 8011.847 | 31 | 300.7 | 382.4 | 37.5 | 121 | 3-Columnar |  | 45
27914 - ALBURA | 558896 | 63 | No especificado | Concreto | Pilote # 32 - Torre 3 | 2026-04-09 | 2026-04-11 | 2026-04-23 | 14 | 102 | 8171.282 | 31 | 321.9 | 401.8 | 39.4 | 127.1 | 3-Columnar |  | 59
27914 - ALBURA | 558896 | 63 | No especificado | Concreto | Pilote # 32 - Torre 3 | 2026-04-09 | 2026-04-11 | 2026-04-23 | 14 | 101 | 8011.847 | 31 | 315.1 | 400.7 | 39.3 | 126.8 | 3-Columnar |  | 59
27914 - ALBURA | 558896 | 63 | No especificado | Concreto | Pilote # 32 - Torre 3 | 2026-04-09 | 2026-04-11 | 2026-04-23 | 14 | 101 | 8011.847 | 31 | 301.1 | 383.4 | 37.6 | 121.3 | 3-Columnar |  | 59
27914 - ALBURA | 558896 | 63 | No especificado | Concreto | Pilote # 32 - Torre 3 | 2026-04-09 | 2026-04-11 | 2026-04-16 | 7 | 102 | 8171.282 | 31 | 281.6 | 351.8 | 34.5 | 111.3 | 3-Columnar |  | 45
27914 - ALBURA | 558896 | 63 | No especificado | Concreto | Pilote # 32 - Torre 3 | 2026-04-09 | 2026-04-11 | 2026-04-16 | 7 | 101 | 8011.847 | 31 | 276.4 | 351.8 | 34.5 | 111.3 | 3-Columnar |  | 45
27914 - ALBURA | 558896 | 63 | No especificado | Concreto | Pilote # 32 - Torre 3 | 2026-04-09 | 2026-04-11 | 2026-04-16 | 7 | 101 | 8011.847 | 31 | 271.5 | 345.7 | 33.9 | 109.4 | 3-Columnar |  | 45
27914 - ALBURA | 558896 | 62 | No especificado | Concreto | Pilote # 54 - Torre 4 | 2026-04-08 | 2026-04-11 | 2026-04-22 | 14 | 102 | 8171.282 | 31 | 319.6 | 398.7 | 39.1 | 126.1 | 3-Columnar |  | 52
27914 - ALBURA | 558896 | 62 | No especificado | Concreto | Pilote # 54 - Torre 4 | 2026-04-08 | 2026-04-11 | 2026-04-22 | 14 | 101 | 8011.847 | 31 | 310.6 | 395.7 | 38.8 | 125.2 | 3-Columnar |  | 52
27914 - ALBURA | 558896 | 62 | No especificado | Concreto | Pilote # 54 - Torre 4 | 2026-04-08 | 2026-04-11 | 2026-04-22 | 14 | 101 | 8011.847 | 31 | 308.9 | 393.6 | 38.6 | 124.5 | 3-Columnar |  | 52
27914 - ALBURA | 558896 | 62 | No especificado | Concreto | Pilote # 54 - Torre 4 | 2026-04-08 | 2026-04-11 | 2026-04-15 | 7 | 102 | 8171.282 | 31 | 301.1 | 375.3 | 36.8 | 118.7 | 3-Columnar |  | 44
27914 - ALBURA | 558896 | 62 | No especificado | Concreto | Pilote # 54 - Torre 4 | 2026-04-08 | 2026-04-11 | 2026-04-15 | 7 | 101 | 8011.847 | 31 | 296.4 | 377.3 | 37 | 119.4 | 3-Columnar |  | 44
27914 - ALBURA | 558896 | 62 | No especificado | Concreto | Pilote # 54 - Torre 4 | 2026-04-08 | 2026-04-11 | 2026-04-15 | 7 | 101 | 8011.847 | 31 | 291.9 | 371.2 | 36.4 | 117.4 | 3-Columnar |  | 44
27914 - ALBURA | 558896 | 61 | No especificado | Concreto | Pilote # 66 - Torre 3 | 2026-04-08 | 2026-04-11 | 2026-04-22 | 14 | 102 | 8171.282 | 31 | 335.1 | 418.1 | 41 | 132.3 | 3-Columnar |  | 52
27914 - ALBURA | 558896 | 61 | No especificado | Concreto | Pilote # 66 - Torre 3 | 2026-04-08 | 2026-04-11 | 2026-04-22 | 14 | 101 | 8011.847 | 31 | 327 | 416 | 40.8 | 131.6 | 3-Columnar |  | 52
27914 - ALBURA | 558896 | 61 | No especificado | Concreto | Pilote # 66 - Torre 3 | 2026-04-08 | 2026-04-11 | 2026-04-22 | 14 | 102 | 8171.282 | 31 | 328.2 | 409.9 | 40.2 | 129.7 | 3-Columnar |  | 52
27914 - ALBURA | 558896 | 61 | No especificado | Concreto | Pilote # 66 - Torre 3 | 2026-04-08 | 2026-04-11 | 2026-04-15 | 7 | 102 | 8171.282 | 31 | 296.1 | 369.1 | 36.2 | 116.8 | 3-Columnar |  | 44
27914 - ALBURA | 558896 | 61 | No especificado | Concreto | Pilote # 66 - Torre 3 | 2026-04-08 | 2026-04-11 | 2026-04-15 | 7 | 102 | 8171.282 | 31 | 290.5 | 363 | 35.6 | 114.8 | 3-Columnar |  | 44
27914 - ALBURA | 558896 | 61 | No especificado | Concreto | Pilote # 66 - Torre 3 | 2026-04-08 | 2026-04-11 | 2026-04-15 | 7 | 101 | 8011.847 | 31 | 274.4 | 348.7 | 34.2 | 110.3 | 3-Columnar |  | 44
27914 - ALBURA | 558896 | 60 | No especificado | Concreto | Pilote # 6 - Torre 3 | 2026-04-07 | 2026-04-11 | 2026-04-21 | 14 | 102 | 8171.282 | 31 | 291.6 | 364 | 35.7 | 115.2 | 3-Columnar |  | 51
27914 - ALBURA | 558896 | 60 | No especificado | Concreto | Pilote # 6 - Torre 3 | 2026-04-07 | 2026-04-11 | 2026-04-21 | 14 | 101 | 8011.847 | 31 | 282.9 | 360 | 35.3 | 113.9 | 3-Columnar |  | 51
27914 - ALBURA | 558896 | 60 | No especificado | Concreto | Pilote # 6 - Torre 3 | 2026-04-07 | 2026-04-11 | 2026-04-21 | 14 | 101 | 8011.847 | 31 | 274.5 | 349.8 | 34.3 | 110.6 | 3-Columnar |  | 51
27914 - ALBURA | 558896 | 60 | No especificado | Concreto | Pilote # 6 - Torre 3 | 2026-04-07 | 2026-04-11 | 2026-04-14 | 7 | 102 | 8171.282 | 31 | 263 | 328.3 | 32.2 | 103.9 | 3-Columnar |  | 44
27914 - ALBURA | 558896 | 60 | No especificado | Concreto | Pilote # 6 - Torre 3 | 2026-04-07 | 2026-04-11 | 2026-04-14 | 7 | 102 | 8171.282 | 31 | 256.4 | 320.2 | 31.4 | 101.3 | 3-Columnar |  | 44
27914 - ALBURA | 558896 | 60 | No especificado | Concreto | Pilote # 6 - Torre 3 | 2026-04-07 | 2026-04-11 | 2026-04-14 | 7 | 101 | 8011.847 | 31 | 253.4 | 322.2 | 31.6 | 101.9 | 3-Columnar |  | 44
27914 - ALBURA | 558895 | 59 | No especificado | Concreto | Pilote # 17 - Torre 4 | 2026-04-07 | 2026-04-10 | 2026-04-21 | 14 | 102 | 8171.282 | 31 | 301.6 | 376.3 | 36.9 | 119 | 3-Columnar |  | 51
27914 - ALBURA | 558895 | 59 | No especificado | Concreto | Pilote # 17 - Torre 4 | 2026-04-07 | 2026-04-10 | 2026-04-21 | 14 | 101 | 8011.847 | 31 | 293.9 | 374.2 | 36.7 | 118.4 | 3-Columnar |  | 51
27914 - ALBURA | 558895 | 59 | No especificado | Concreto | Pilote # 17 - Torre 4 | 2026-04-07 | 2026-04-10 | 2026-04-21 | 14 | 101 | 8011.847 | 31 | 291.6 | 371.2 | 36.4 | 117.4 | 3-Columnar |  | 51
27914 - ALBURA | 558895 | 59 | No especificado | Concreto | Pilote # 17 - Torre 4 | 2026-04-07 | 2026-04-10 | 2026-04-14 | 7 | 102 | 8171.282 | 31 | 291.7 | 364 | 35.7 | 115.2 | 3-Columnar |  | 40
27914 - ALBURA | 558895 | 59 | No especificado | Concreto | Pilote # 17 - Torre 4 | 2026-04-07 | 2026-04-10 | 2026-04-14 | 7 | 102 | 8171.282 | 31 | 278.3 | 347.7 | 34.1 | 110 | 3-Columnar |  | 40
27914 - ALBURA | 558895 | 59 | No especificado | Concreto | Pilote # 17 - Torre 4 | 2026-04-07 | 2026-04-10 | 2026-04-14 | 7 | 101 | 8011.847 | 31 | 284.4 | 362 | 35.5 | 114.5 | 3-Columnar |  | 40
27914 - ALBURA | 558895 | 58 | No especificado | Concreto | Pilote # 36 - Torre 4 | 2026-04-07 | 2026-04-10 | 2026-04-21 | 14 | 102 | 8171.282 | 31 | 284.3 | 354.9 | 34.8 | 112.3 | 3-Columnar |  | 51
27914 - ALBURA | 558895 | 58 | No especificado | Concreto | Pilote # 36 - Torre 4 | 2026-04-07 | 2026-04-10 | 2026-04-21 | 14 | 101 | 8011.847 | 31 | 277.7 | 353.8 | 34.7 | 111.9 | 3-Columnar |  | 51
27914 - ALBURA | 558895 | 58 | No especificado | Concreto | Pilote # 36 - Torre 4 | 2026-04-07 | 2026-04-10 | 2026-04-21 | 14 | 101 | 8011.847 | 31 | 270.5 | 344.7 | 33.8 | 109 | 3-Columnar |  | 51
27914 - ALBURA | 558895 | 58 | No especificado | Concreto | Pilote # 36 - Torre 4 | 2026-04-07 | 2026-04-10 | 2026-04-14 | 7 | 102 | 8171.282 | 31 | 273.3 | 340.6 | 33.4 | 107.7 | 3-Columnar |  | 40
27914 - ALBURA | 558895 | 58 | No especificado | Concreto | Pilote # 36 - Torre 4 | 2026-04-07 | 2026-04-10 | 2026-04-14 | 7 | 101 | 8011.847 | 31 | 265.6 | 338.5 | 33.2 | 107.1 | 3-Columnar |  | 40
27914 - ALBURA | 558895 | 58 | No especificado | Concreto | Pilote # 36 - Torre 4 | 2026-04-07 | 2026-04-10 | 2026-04-14 | 7 | 101 | 8011.847 | 31 | 260.4 | 331.4 | 32.5 | 104.8 | 3-Columnar |  | 40
27914 - ALBURA | 558895 | 57 | No especificado | Concreto | Pilote # 31 - Torre 4 | 2026-04-07 | 2026-04-10 | 2026-04-21 | 14 | 102 | 8171.282 | 31 | 296.9 | 370.2 | 36.3 | 117.1 | 3-Columnar |  | 51
27914 - ALBURA | 558895 | 57 | No especificado | Concreto | Pilote # 31 - Torre 4 | 2026-04-07 | 2026-04-10 | 2026-04-21 | 14 | 101 | 8011.847 | 31 | 290.7 | 370.2 | 36.3 | 117.1 | 3-Columnar |  | 51
27914 - ALBURA | 558895 | 57 | No especificado | Concreto | Pilote # 31 - Torre 4 | 2026-04-07 | 2026-04-10 | 2026-04-21 | 14 | 101 | 8011.847 | 31 | 284.6 | 362 | 35.5 | 114.5 | 3-Columnar |  | 51
27914 - ALBURA | 558895 | 57 | No especificado | Concreto | Pilote # 31 - Torre 4 | 2026-04-07 | 2026-04-10 | 2026-04-14 | 7 | 102 | 8171.282 | 31 | 276.4 | 344.7 | 33.8 | 109 | 3-Columnar |  | 40
27914 - ALBURA | 558895 | 57 | No especificado | Concreto | Pilote # 31 - Torre 4 | 2026-04-07 | 2026-04-10 | 2026-04-14 | 7 | 102 | 8171.282 | 31 | 269.8 | 336.5 | 33 | 106.5 | 3-Columnar |  | 40
27914 - ALBURA | 558895 | 57 | No especificado | Concreto | Pilote # 31 - Torre 4 | 2026-04-07 | 2026-04-10 | 2026-04-14 | 7 | 101 | 8011.847 | 31 | 261.7 | 333.4 | 32.7 | 105.5 | 3-Columnar |  | 40
27914 - ALBURA | 558895 | 56 | No especificado | Concreto | Pilote # 58 - Torre 3 | 2026-04-06 | 2026-04-10 | 2026-04-20 | 14 | 102 | 8171.282 | 31 | 246.3 | 306.9 | 30.1 | 97.1 | 3-Columnar |  | 50
27914 - ALBURA | 558895 | 56 | No especificado | Concreto | Pilote # 58 - Torre 3 | 2026-04-06 | 2026-04-10 | 2026-04-20 | 14 | 101 | 8011.847 | 31 | 239.8 | 304.9 | 29.9 | 96.5 | 3-Columnar |  | 50
27914 - ALBURA | 558895 | 56 | No especificado | Concreto | Pilote # 58 - Torre 3 | 2026-04-06 | 2026-04-10 | 2026-04-20 | 14 | 101 | 8011.847 | 31 | 240.8 | 306.9 | 30.1 | 97.1 | 3-Columnar |  | 50
27914 - ALBURA | 558895 | 56 | No especificado | Concreto | Pilote # 58 - Torre 3 | 2026-04-06 | 2026-04-10 | 2026-04-13 | 7 | 102 | 8171.282 | 31 | 212.3 | 265.1 | 26 | 83.9 | 3-Columnar |  | 39
27914 - ALBURA | 558895 | 56 | No especificado | Concreto | Pilote # 58 - Torre 3 | 2026-04-06 | 2026-04-10 | 2026-04-13 | 7 | 102 | 8171.282 | 31 | 206.9 | 258 | 25.3 | 81.6 | 3-Columnar |  | 39
27914 - ALBURA | 558895 | 56 | No especificado | Concreto | Pilote # 58 - Torre 3 | 2026-04-06 | 2026-04-10 | 2026-04-13 | 7 | 101 | 8011.847 | 31 | 195.6 | 248.8 | 24.4 | 78.7 | 3-Columnar |  | 39
27914 - ALBURA | 558895 | 55 | No especificado | Concreto | Pilote # 71 - Torre 4 | 2026-04-06 | 2026-04-10 | 2026-04-20 | 14 | 102 | 8171.282 | 31 | 307 | 383.4 | 37.6 | 121.3 | 3-Columnar |  | 50
27914 - ALBURA | 558895 | 55 | No especificado | Concreto | Pilote # 71 - Torre 4 | 2026-04-06 | 2026-04-10 | 2026-04-20 | 14 | 101 | 8011.847 | 31 | 293.8 | 374.2 | 36.7 | 118.4 | 3-Columnar |  | 50
27914 - ALBURA | 558895 | 55 | No especificado | Concreto | Pilote # 71 - Torre 4 | 2026-04-06 | 2026-04-10 | 2026-04-20 | 14 | 101 | 8011.847 | 31 | 296.1 | 377.3 | 37 | 119.4 | 3-Columnar |  | 50
27914 - ALBURA | 558895 | 55 | No especificado | Concreto | Pilote # 71 - Torre 4 | 2026-04-06 | 2026-04-10 | 2026-04-13 | 7 | 102 | 8171.282 | 31 | 260.4 | 325.3 | 31.9 | 102.9 | 3-Columnar |  | 39
27914 - ALBURA | 558895 | 55 | No especificado | Concreto | Pilote # 71 - Torre 4 | 2026-04-06 | 2026-04-10 | 2026-04-13 | 7 | 102 | 8171.282 | 31 | 256.1 | 319.2 | 31.3 | 101 | 3-Columnar |  | 39
27914 - ALBURA | 558895 | 55 | No especificado | Concreto | Pilote # 71 - Torre 4 | 2026-04-06 | 2026-04-10 | 2026-04-13 | 7 | 101 | 8011.847 | 31 | 244.9 | 312 | 30.6 | 98.7 | 3-Columnar |  | 39
27914 - ALBURA | 558895 | 54 | No especificado | Concreto | Pilote # 15 - Torre 4 | 2026-04-01 | 2026-04-10 | 2026-04-15 | 14 | 102 | 8171.282 | 31 | 272.9 | 340.6 | 33.4 | 107.7 | 3-Columnar |  | 44
27914 - ALBURA | 558895 | 54 | No especificado | Concreto | Pilote # 15 - Torre 4 | 2026-04-01 | 2026-04-10 | 2026-04-15 | 14 | 101 | 8011.847 | 31 | 265.9 | 338.5 | 33.2 | 107.1 | 3-Columnar |  | 44
27914 - ALBURA | 558895 | 54 | No especificado | Concreto | Pilote # 15 - Torre 4 | 2026-04-01 | 2026-04-10 | 2026-04-15 | 14 | 101 | 8011.847 | 31 | 256.9 | 327.3 | 32.1 | 103.5 | 3-Columnar |  | 44
27914 - ALBURA | 558895 | 54 | No especificado | Concreto | Pilote # 15 - Torre 4 | 2026-04-01 | 2026-04-10 | 2026-04-08 | 7 | 102 | 8171.282 | 31 | 223.9 | 279.4 | 27.4 | 88.4 | 3-Columnar |  | 39
27914 - ALBURA | 558895 | 54 | No especificado | Concreto | Pilote # 15 - Torre 4 | 2026-04-01 | 2026-04-10 | 2026-04-08 | 7 | 101 | 8011.847 | 31 | 217 | 276.3 | 27.1 | 87.4 | 3-Columnar |  | 39
27914 - ALBURA | 558895 | 54 | No especificado | Concreto | Pilote # 15 - Torre 4 | 2026-04-01 | 2026-04-10 | 2026-04-08 | 7 | 101 | 8011.847 | 31 | 209.4 | 266.1 | 26.1 | 84.2 | 3-Columnar |  | 39
27914 - ALBURA | 558894 | 53 | No especificado | Concreto | Pilote # 40 - Torre 3 | 2026-04-01 | 2026-04-06 | 2026-04-15 | 14 | 102 | 8171.282 | 31 | 310.3 | 387.5 | 38 | 122.6 | 3-Columnar |  | 41
27914 - ALBURA | 558894 | 53 | No especificado | Concreto | Pilote # 40 - Torre 3 | 2026-04-01 | 2026-04-06 | 2026-04-15 | 14 | 101 | 8011.847 | 31 | 303.1 | 385.5 | 37.8 | 121.9 | 3-Columnar |  | 41
27914 - ALBURA | 558894 | 53 | No especificado | Concreto | Pilote # 40 - Torre 3 | 2026-04-01 | 2026-04-06 | 2026-04-15 | 14 | 101 | 8011.847 | 31 | 301.9 | 384.4 | 37.7 | 121.6 | 3-Columnar |  | 41
27914 - ALBURA | 558894 | 53 | No especificado | Concreto | Pilote # 40 - Torre 3 | 2026-04-01 | 2026-04-06 | 2026-04-08 | 7 | 102 | 8171.282 | 31 | 300.6 | 375.3 | 36.8 | 118.7 | 3-Columnar |  | 34
27914 - ALBURA | 558894 | 53 | No especificado | Concreto | Pilote # 40 - Torre 3 | 2026-04-01 | 2026-04-06 | 2026-04-08 | 7 | 102 | 8171.282 | 31 | 295.7 | 369.1 | 36.2 | 116.8 | 3-Columnar |  | 34
27914 - ALBURA | 558894 | 53 | No especificado | Concreto | Pilote # 40 - Torre 3 | 2026-04-01 | 2026-04-06 | 2026-04-08 | 7 | 101 | 8011.847 | 31 | 289.6 | 368.1 | 36.1 | 116.5 | 3-Columnar |  | 34
27914 - ALBURA | 558894 | 52 | No especificado | Concreto | Pilote # 20 - Torre 3 | 2026-04-01 | 2026-04-06 | 2026-04-15 | 14 | 102 | 8171.282 | 31 | 272.3 | 339.6 | 33.3 | 107.4 | 3-Columnar |  | 41
27914 - ALBURA | 558894 | 52 | No especificado | Concreto | Pilote # 20 - Torre 3 | 2026-04-01 | 2026-04-06 | 2026-04-15 | 14 | 101 | 8011.847 | 31 | 265.7 | 338.5 | 33.2 | 107.1 | 3-Columnar |  | 41
27914 - ALBURA | 558894 | 52 | No especificado | Concreto | Pilote # 20 - Torre 3 | 2026-04-01 | 2026-04-06 | 2026-04-15 | 14 | 101 | 8011.847 | 31 | 260.1 | 331.4 | 32.5 | 104.8 | 3-Columnar |  | 41
27914 - ALBURA | 558894 | 52 | No especificado | Concreto | Pilote # 20 - Torre 3 | 2026-04-01 | 2026-04-06 | 2026-04-08 | 7 | 102 | 8171.282 | 31 | 230.6 | 287.6 | 28.2 | 91 | 3-Columnar |  | 34
27914 - ALBURA | 558894 | 52 | No especificado | Concreto | Pilote # 20 - Torre 3 | 2026-04-01 | 2026-04-06 | 2026-04-08 | 7 | 101 | 8011.847 | 31 | 223.7 | 284.5 | 27.9 | 90 | 3-Columnar |  | 34
27914 - ALBURA | 558894 | 52 | No especificado | Concreto | Pilote # 20 - Torre 3 | 2026-04-01 | 2026-04-06 | 2026-04-08 | 7 | 102 | 8171.282 | 31 | 222.9 | 278.4 | 27.3 | 88.1 | 3-Columnar |  | 34
27914 - ALBURA | 558894 | 51 | No especificado | Concreto | Pilote # 45 - Torre 4 | 2026-04-01 | 2026-04-06 | 2026-04-15 | 14 | 102 | 8171.282 | 31 | 321.6 | 401.8 | 39.4 | 127.1 | 3-Columnar |  | 41
27914 - ALBURA | 558894 | 51 | No especificado | Concreto | Pilote # 45 - Torre 4 | 2026-04-01 | 2026-04-06 | 2026-04-15 | 14 | 102 | 8171.282 | 31 | 317.4 | 395.7 | 38.8 | 125.2 | 3-Columnar |  | 41
27914 - ALBURA | 558894 | 51 | No especificado | Concreto | Pilote # 45 - Torre 4 | 2026-04-01 | 2026-04-06 | 2026-04-15 | 14 | 101 | 8011.847 | 31 | 312.1 | 397.7 | 39 | 125.8 | 3-Columnar |  | 41
27914 - ALBURA | 558894 | 51 | No especificado | Concreto | Pilote # 45 - Torre 4 | 2026-04-01 | 2026-04-06 | 2026-04-08 | 7 | 102 | 8171.282 | 31 | 282.2 | 351.8 | 34.5 | 111.3 | 3-Columnar |  | 34
27914 - ALBURA | 558894 | 51 | No especificado | Concreto | Pilote # 45 - Torre 4 | 2026-04-01 | 2026-04-06 | 2026-04-08 | 7 | 101 | 8011.847 | 31 | 275.4 | 350.8 | 34.4 | 111 | 3-Columnar |  | 34
27914 - ALBURA | 558894 | 51 | No especificado | Concreto | Pilote # 45 - Torre 4 | 2026-04-01 | 2026-04-06 | 2026-04-08 | 7 | 101 | 8011.847 | 31 | 274.1 | 348.7 | 34.2 | 110.3 | 3-Columnar |  | 34
27914 - ALBURA | 558894 | 50 | No especificado | Concreto | Pilote # 10 - Torre 4 | 2026-03-31 | 2026-04-06 | 2026-04-14 | 14 | 102 | 8171.282 | 31 | 302.6 | 377.3 | 37 | 119.4 | 3-Columnar |  | 40
27914 - ALBURA | 558894 | 50 | No especificado | Concreto | Pilote # 10 - Torre 4 | 2026-03-31 | 2026-04-06 | 2026-04-14 | 14 | 101 | 8011.847 | 31 | 291.3 | 371.2 | 36.4 | 117.4 | 3-Columnar |  | 40
27914 - ALBURA | 558894 | 50 | No especificado | Concreto | Pilote # 10 - Torre 4 | 2026-03-31 | 2026-04-06 | 2026-04-14 | 14 | 101 | 8011.847 | 31 | 288.8 | 367.1 | 36 | 116.1 | 3-Columnar |  | 40
27914 - ALBURA | 558894 | 50 | No especificado | Concreto | Pilote # 10 - Torre 4 | 2026-03-31 | 2026-04-06 | 2026-04-07 | 7 | 102 | 8171.282 | 31 | 250.3 | 312 | 30.6 | 98.7 | 3-Columnar |  | 30
27914 - ALBURA | 558894 | 50 | No especificado | Concreto | Pilote # 10 - Torre 4 | 2026-03-31 | 2026-04-06 | 2026-04-07 | 7 | 102 | 8171.282 | 31 | 243.1 | 303.9 | 29.8 | 96.1 | 3-Columnar |  | 30
27914 - ALBURA | 558894 | 50 | No especificado | Concreto | Pilote # 10 - Torre 4 | 2026-03-31 | 2026-04-06 | 2026-04-07 | 7 | 102 | 8171.282 | 31 | 244.5 | 304.9 | 29.9 | 96.5 | 3-Columnar |  | 30
27914 - ALBURA | 558894 | 49 | No especificado | Concreto | Pilote # 62 - Torre 3 | 2026-03-31 | 2026-04-06 | 2026-04-14 | 14 | 102 | 8171.282 | 31 | 333.9 | 417.1 | 40.9 | 131.9 | 3-Columnar |  | 40
27914 - ALBURA | 558894 | 49 | No especificado | Concreto | Pilote # 62 - Torre 3 | 2026-03-31 | 2026-04-06 | 2026-04-14 | 14 | 102 | 8171.282 | 31 | 327.4 | 408.9 | 40.1 | 129.4 | 3-Columnar |  | 40
27914 - ALBURA | 558894 | 49 | No especificado | Concreto | Pilote # 62 - Torre 3 | 2026-03-31 | 2026-04-06 | 2026-04-14 | 14 | 101 | 8011.847 | 31 | 324.3 | 413 | 40.5 | 130.6 | 3-Columnar |  | 40
27914 - ALBURA | 558894 | 49 | No especificado | Concreto | Pilote # 62 - Torre 3 | 2026-03-31 | 2026-04-06 | 2026-04-07 | 7 | 102 | 8171.282 | 31 | 293.6 | 366.1 | 35.9 | 115.8 | 3-Columnar |  | 30
27914 - ALBURA | 558894 | 49 | No especificado | Concreto | Pilote # 62 - Torre 3 | 2026-03-31 | 2026-04-06 | 2026-04-07 | 7 | 102 | 8171.282 | 31 | 287.4 | 358.9 | 35.2 | 113.5 | 3-Columnar |  | 30
27914 - ALBURA | 558894 | 49 | No especificado | Concreto | Pilote # 62 - Torre 3 | 2026-03-31 | 2026-04-06 | 2026-04-07 | 7 | 102 | 8171.282 | 31 | 282.4 | 352.8 | 34.6 | 111.6 | 3-Columnar |  | 30
27914 - ALBURA | 558894 | 48 | No especificado | Concreto | Pilote # 33 - Torre 4 | 2026-03-31 | 2026-04-06 | 2026-04-14 | 14 | 102 | 8171.282 | 31 | 307.1 | 383.4 | 37.6 | 121.3 | 3-Columnar |  | 40
27914 - ALBURA | 558894 | 48 | No especificado | Concreto | Pilote # 33 - Torre 4 | 2026-03-31 | 2026-04-06 | 2026-04-14 | 14 | 101 | 8011.847 | 31 | 296.5 | 377.3 | 37 | 119.4 | 3-Columnar |  | 40
27914 - ALBURA | 558894 | 48 | No especificado | Concreto | Pilote # 33 - Torre 4 | 2026-03-31 | 2026-04-06 | 2026-04-14 | 14 | 101 | 8011.847 | 31 | 290.7 | 370.2 | 36.3 | 117.1 | 3-Columnar |  | 40
27914 - ALBURA | 558894 | 48 | No especificado | Concreto | Pilote # 33 - Torre 4 | 2026-03-31 | 2026-04-06 | 2026-04-07 | 7 | 102 | 8171.282 | 31 | 269.3 | 336.5 | 33 | 106.5 | 3-Columnar |  | 30
27914 - ALBURA | 558894 | 48 | No especificado | Concreto | Pilote # 33 - Torre 4 | 2026-03-31 | 2026-04-06 | 2026-04-07 | 7 | 102 | 8171.282 | 31 | 262.4 | 327.3 | 32.1 | 103.5 | 3-Columnar |  | 30
27914 - ALBURA | 558894 | 48 | No especificado | Concreto | Pilote # 33 - Torre 4 | 2026-03-31 | 2026-04-06 | 2026-04-07 | 7 | 102 | 8171.282 | 31 | 255.6 | 319.2 | 31.3 | 101 | 3-Columnar |  | 30
27914 - ALBURA | 558893 | 47 | No especificado | Concreto | Pilote # 37 - Torre 3 | 2026-03-30 | 2026-04-06 | 2026-04-13 | 14 | 102 | 8171.282 | 31 | 296.7 | 370.2 | 36.3 | 117.1 | 3-Columnar |  | 36
27914 - ALBURA | 558893 | 47 | No especificado | Concreto | Pilote # 37 - Torre 3 | 2026-03-30 | 2026-04-06 | 2026-04-13 | 14 | 101 | 8011.847 | 31 | 289.4 | 368.1 | 36.1 | 116.5 | 3-Columnar |  | 36
27914 - ALBURA | 558893 | 47 | No especificado | Concreto | Pilote # 37 - Torre 3 | 2026-03-30 | 2026-04-06 | 2026-04-13 | 14 | 101 | 8011.847 | 31 | 283.9 | 361 | 35.4 | 114.2 | 3-Columnar |  | 36
27914 - ALBURA | 558893 | 47 | No especificado | Concreto | Pilote # 37 - Torre 3 | 2026-03-30 | 2026-04-06 | 2026-04-06 | 7 | 102 | 8171.282 | 31 | 273.8 | 341.6 | 33.5 | 108.1 | 3-Columnar |  | 30
27914 - ALBURA | 558893 | 47 | No especificado | Concreto | Pilote # 37 - Torre 3 | 2026-03-30 | 2026-04-06 | 2026-04-06 | 7 | 102 | 8171.282 | 31 | 267.6 | 333.4 | 32.7 | 105.5 | 3-Columnar |  | 30
27914 - ALBURA | 558893 | 47 | No especificado | Concreto | Pilote # 37 - Torre 3 | 2026-03-30 | 2026-04-06 | 2026-04-06 | 7 | 102 | 8171.282 | 31 | 268.8 | 335.5 | 32.9 | 106.1 | 3-Columnar |  | 30
27914 - ALBURA | 558893 | 46 | No especificado | Concreto | Pilote # 55 - Torre 4 | 2026-03-30 | 2026-04-06 | 2026-04-13 | 14 | 102 | 8171.282 | 31 | 341.2 | 426.2 | 41.8 | 134.8 | 3-Columnar |  | 36
27914 - ALBURA | 558893 | 46 | No especificado | Concreto | Pilote # 55 - Torre 4 | 2026-03-30 | 2026-04-06 | 2026-04-13 | 14 | 102 | 8171.282 | 31 | 334.6 | 417.1 | 40.9 | 131.9 | 3-Columnar |  | 36
27914 - ALBURA | 558893 | 46 | No especificado | Concreto | Pilote # 55 - Torre 4 | 2026-03-30 | 2026-04-06 | 2026-04-13 | 14 | 101 | 8011.847 | 31 | 330.1 | 420.1 | 41.2 | 132.9 | 3-Columnar |  | 36
27914 - ALBURA | 558893 | 46 | No especificado | Concreto | Pilote # 55 - Torre 4 | 2026-03-30 | 2026-04-06 | 2026-04-06 | 7 | 102 | 8171.282 | 31 | 312.1 | 389.5 | 38.2 | 123.2 | 3-Columnar |  | 30
27914 - ALBURA | 558893 | 46 | No especificado | Concreto | Pilote # 55 - Torre 4 | 2026-03-30 | 2026-04-06 | 2026-04-06 | 7 | 102 | 8171.282 | 31 | 304.9 | 380.4 | 37.3 | 120.3 | 3-Columnar |  | 30
27914 - ALBURA | 558893 | 46 | No especificado | Concreto | Pilote # 55 - Torre 4 | 2026-03-30 | 2026-04-06 | 2026-04-06 | 7 | 102 | 8171.282 | 31 | 299.5 | 374.2 | 36.7 | 118.4 | 3-Columnar |  | 30
27914 - ALBURA | 558893 | 45 | No especificado | Concreto | Pilote # 01 - Torre 4 | 2026-03-28 | 2026-04-06 | 2026-04-11 | 14 | 102 | 8171.282 | 31 | 309.8 | 386.5 | 37.9 | 122.3 | 3-Columnar |  | 35
27914 - ALBURA | 558893 | 45 | No especificado | Concreto | Pilote # 01 - Torre 4 | 2026-03-28 | 2026-04-06 | 2026-04-11 | 14 | 101 | 8011.847 | 31 | 299.1 | 380.4 | 37.3 | 120.3 | 3-Columnar |  | 35
27914 - ALBURA | 558893 | 45 | No especificado | Concreto | Pilote # 01 - Torre 4 | 2026-03-28 | 2026-04-06 | 2026-04-11 | 14 | 101 | 8011.847 | 31 | 297.9 | 379.3 | 37.2 | 120 | 3-Columnar |  | 35
27914 - ALBURA | 558893 | 45 | No especificado | Concreto | Pilote # 01 - Torre 4 | 2026-03-28 | 2026-04-06 | 2026-04-04 | 7 | 102 | 8171.282 | 31 | 300.3 | 375.3 | 36.8 | 118.7 | 3-Columnar |  | 29
27914 - ALBURA | 558893 | 45 | No especificado | Concreto | Pilote # 01 - Torre 4 | 2026-03-28 | 2026-04-06 | 2026-04-04 | 7 | 102 | 8171.282 | 31 | 292.4 | 365.1 | 35.8 | 115.5 | 3-Columnar |  | 29
27914 - ALBURA | 558893 | 45 | No especificado | Concreto | Pilote # 01 - Torre 4 | 2026-03-28 | 2026-04-06 | 2026-04-04 | 7 | 102 | 8171.282 | 31 | 291.5 | 364 | 35.7 | 115.2 | 3-Columnar |  | 29
27914 - ALBURA | 558893 | 44 | No especificado | Concreto | Pilote # 24 - Torre 4 | 2026-03-27 | 2026-04-06 | 2026-04-10 | 14 | 102 | 8171.282 | 31 | 306 | 381.4 | 37.4 | 120.6 | 3-Columnar |  | 35
27914 - ALBURA | 558893 | 44 | No especificado | Concreto | Pilote # 24 - Torre 4 | 2026-03-27 | 2026-04-06 | 2026-04-10 | 14 | 102 | 8171.282 | 31 | 294.4 | 367.1 | 36 | 116.1 | 3-Columnar |  | 35
27914 - ALBURA | 558893 | 44 | No especificado | Concreto | Pilote # 24 - Torre 4 | 2026-03-27 | 2026-04-06 | 2026-04-10 | 14 | 101 | 8011.847 | 31 | 297.3 | 378.3 | 37.1 | 119.7 | 3-Columnar |  | 35
27914 - ALBURA | 558893 | 44 | No especificado | Concreto | Pilote # 24 - Torre 4 | 2026-03-27 | 2026-04-06 | 2026-04-03 | 7 | 102 | 8171.282 | 31 | 292.2 | 365.1 | 35.8 | 115.5 | 3-Columnar |  | 29
27914 - ALBURA | 558893 | 44 | No especificado | Concreto | Pilote # 24 - Torre 4 | 2026-03-27 | 2026-04-06 | 2026-04-03 | 7 | 102 | 8171.282 | 31 | 284.4 | 354.9 | 34.8 | 112.3 | 3-Columnar |  | 29
27914 - ALBURA | 558893 | 44 | No especificado | Concreto | Pilote # 24 - Torre 4 | 2026-03-27 | 2026-04-06 | 2026-04-03 | 7 | 102 | 8171.282 | 31 | 283.3 | 353.8 | 34.7 | 111.9 | 3-Columnar |  | 29
27914 - ALBURA | 558893 | 43 | No especificado | Concreto | Pilote # 52 - Torre 4 | 2026-03-27 | 2026-04-06 | 2026-04-10 | 14 | 102 | 8171.282 | 31 | 302.2 | 377.3 | 37 | 119.4 | 3-Columnar |  | 35
27914 - ALBURA | 558893 | 43 | No especificado | Concreto | Pilote # 52 - Torre 4 | 2026-03-27 | 2026-04-06 | 2026-04-10 | 14 | 102 | 8171.282 | 31 | 294.7 | 368.1 | 36.1 | 116.5 | 3-Columnar |  | 35
27914 - ALBURA | 558893 | 43 | No especificado | Concreto | Pilote # 52 - Torre 4 | 2026-03-27 | 2026-04-06 | 2026-04-10 | 14 | 101 | 8011.847 | 31 | 281.8 | 358.9 | 35.2 | 113.5 | 3-Columnar |  | 35
27914 - ALBURA | 558893 | 43 | No especificado | Concreto | Pilote # 52 - Torre 4 | 2026-03-27 | 2026-04-06 | 2026-04-03 | 7 | 102 | 8171.282 | 31 | 302 | 377.3 | 37 | 119.4 | 3-Columnar |  | 29
27914 - ALBURA | 558893 | 43 | No especificado | Concreto | Pilote # 52 - Torre 4 | 2026-03-27 | 2026-04-06 | 2026-04-03 | 7 | 102 | 8171.282 | 31 | 294.1 | 367.1 | 36 | 116.1 | 3-Columnar |  | 29
27914 - ALBURA | 558893 | 43 | No especificado | Concreto | Pilote # 52 - Torre 4 | 2026-03-27 | 2026-04-06 | 2026-04-03 | 7 | 102 | 8171.282 | 31 | 297 | 370.2 | 36.3 | 117.1 | 3-Columnar |  | 29
27914 - ALBURA | 558893 | 42 | No especificado | Concreto | Pilote # 26 - Torre 4 | 2026-03-26 | 2026-04-06 | 2026-04-09 | 14 | 102 | 8171.282 | 31 | 320.8 | 400.7 | 39.3 | 126.8 | 3-Columnar |  | 35
27914 - ALBURA | 558893 | 42 | No especificado | Concreto | Pilote # 26 - Torre 4 | 2026-03-26 | 2026-04-06 | 2026-04-09 | 14 | 101 | 8011.847 | 31 | 312.7 | 397.7 | 39 | 125.8 | 3-Columnar |  | 35
27914 - ALBURA | 558893 | 42 | No especificado | Concreto | Pilote # 26 - Torre 4 | 2026-03-26 | 2026-04-06 | 2026-04-09 | 14 | 101 | 8011.847 | 31 | 306.9 | 390.6 | 38.3 | 123.5 | 3-Columnar |  | 35
27914 - ALBURA | 558893 | 42 | No especificado | Concreto | Pilote # 26 - Torre 4 | 2026-03-26 | 2026-04-06 | 2026-04-02 | 7 | 102 | 8171.282 | 31 | 311.2 | 388.5 | 38.1 | 122.9 | 3-Columnar |  | 29
27914 - ALBURA | 558893 | 42 | No especificado | Concreto | Pilote # 26 - Torre 4 | 2026-03-26 | 2026-04-06 | 2026-04-02 | 7 | 102 | 8171.282 | 31 | 304.6 | 380.4 | 37.3 | 120.3 | 3-Columnar |  | 29
27914 - ALBURA | 558893 | 42 | No especificado | Concreto | Pilote # 26 - Torre 4 | 2026-03-26 | 2026-04-06 | 2026-04-02 | 7 | 102 | 8171.282 | 31 | 300.2 | 374.2 | 36.7 | 118.4 | 3-Columnar |  | 29
27914 - ALBURA | 558892 | 41 | No especificado | Concreto | Pilote # 47 - Torre 4 | 2026-03-25 | 2026-03-27 | 2026-04-08 | 14 | 102 | 8171.282 | 31 | 293 | 366.1 | 35.9 | 115.8 | 3-Columnar |  | 34
27914 - ALBURA | 558892 | 41 | No especificado | Concreto | Pilote # 47 - Torre 4 | 2026-03-25 | 2026-03-27 | 2026-04-08 | 14 | 101 | 8011.847 | 31 | 287.7 | 366.1 | 35.9 | 115.8 | 3-Columnar |  | 34
27914 - ALBURA | 558892 | 41 | No especificado | Concreto | Pilote # 47 - Torre 4 | 2026-03-25 | 2026-03-27 | 2026-04-08 | 14 | 101 | 8011.847 | 31 | 277.6 | 352.8 | 34.6 | 111.6 | 3-Columnar |  | 34
27914 - ALBURA | 558892 | 41 | No especificado | Concreto | Pilote # 47 - Torre 4 | 2026-03-25 | 2026-03-27 | 2026-04-01 | 7 | 102 | 8171.282 | 31 | 287.3 | 358.9 | 35.2 | 113.5 | 4-Transversal |  | 28
27914 - ALBURA | 558892 | 41 | No especificado | Concreto | Pilote # 47 - Torre 4 | 2026-03-25 | 2026-03-27 | 2026-04-01 | 7 | 102 | 8171.282 | 31 | 280.6 | 349.8 | 34.3 | 110.6 | 4-Transversal |  | 28
27914 - ALBURA | 558892 | 41 | No especificado | Concreto | Pilote # 47 - Torre 4 | 2026-03-25 | 2026-03-27 | 2026-04-01 | 7 | 102 | 8171.282 | 31 | 276 | 344.7 | 33.8 | 109 | 4-Transversal |  | 28
27914 - ALBURA | 558892 | 40 | No especificado | Concreto | Pilote # 70 - Torre 4 | 2026-03-25 | 2026-03-27 | 2026-04-08 | 14 | 102 | 8171.282 | 31 | 269.2 | 335.5 | 32.9 | 106.1 | 3-Columnar |  | 34
27914 - ALBURA | 558892 | 40 | No especificado | Concreto | Pilote # 70 - Torre 4 | 2026-03-25 | 2026-03-27 | 2026-04-08 | 14 | 102 | 8171.282 | 31 | 262.6 | 327.3 | 32.1 | 103.5 | 3-Columnar |  | 34
27914 - ALBURA | 558892 | 40 | No especificado | Concreto | Pilote # 70 - Torre 4 | 2026-03-25 | 2026-03-27 | 2026-04-08 | 14 | 101 | 8011.847 | 31 | 257.6 | 328.3 | 32.2 | 103.9 | 3-Columnar |  | 34
27914 - ALBURA | 558892 | 40 | No especificado | Concreto | Pilote # 70 - Torre 4 | 2026-03-25 | 2026-03-27 | 2026-04-01 | 7 | 102 | 8171.282 | 31 | 265.2 | 331.4 | 32.5 | 104.8 | 3-Columnar |  | 28
27914 - ALBURA | 558892 | 40 | No especificado | Concreto | Pilote # 70 - Torre 4 | 2026-03-25 | 2026-03-27 | 2026-04-01 | 7 | 102 | 8171.282 | 31 | 257.3 | 321.2 | 31.5 | 101.6 | 3-Columnar |  | 28
27914 - ALBURA | 558892 | 40 | No especificado | Concreto | Pilote # 70 - Torre 4 | 2026-03-25 | 2026-03-27 | 2026-04-01 | 7 | 102 | 8171.282 | 31 | 262.1 | 327.3 | 32.1 | 103.5 | 3-Columnar |  | 28
27914 - ALBURA | 552561 | 36 | No especificado | Concreto | Pilote #02 Torre 4 | 2026-03-20 | 2026-03-25 | 2026-04-17 | 28 | 100 | 7853.982 | 31 | 325.8 | 423.2 | 41.5 | 133.9 | 2-Cónica y dividida |  | 42
27914 - ALBURA | 552561 | 36 | No especificado | Concreto | Pilote #02 Torre 4 | 2026-03-20 | 2026-03-25 | 2026-04-17 | 28 | 101 | 8011.847 | 31 | 323.9 | 412 | 40.4 | 130.3 | 2-Cónica y dividida |  | 42
27914 - ALBURA | 552561 | 36 | No especificado | Concreto | Pilote #02 Torre 4 | 2026-03-20 | 2026-03-25 | 2026-04-17 | 28 | 100 | 7853.982 | 31 | 321.6 | 417.1 | 40.9 | 131.9 | 2-Cónica y dividida |  | 42
27914 - ALBURA | 552561 | 35 | No especificado | Concreto | Pilote #32 Torre 4 | 2026-03-20 | 2026-03-25 | 2026-04-17 | 28 | 101 | 8011.847 | 31 | 319.6 | 406.9 | 39.9 | 128.7 | 2-Cónica y dividida |  | 42
27914 - ALBURA | 552561 | 35 | No especificado | Concreto | Pilote #32 Torre 4 | 2026-03-20 | 2026-03-25 | 2026-04-17 | 28 | 100 | 7853.982 | 31 | 317.4 | 412 | 40.4 | 130.3 | 2-Cónica y dividida |  | 42
27914 - ALBURA | 552561 | 35 | No especificado | Concreto | Pilote #32 Torre 4 | 2026-03-20 | 2026-03-25 | 2026-04-17 | 28 | 101 | 8011.847 | 31 | 315.9 | 401.8 | 39.4 | 127.1 | 2-Cónica y dividida |  | 42
27914 - ALBURA | 552561 | 34 | No especificado | Concreto | Pilote #63 Torre 4 | 2026-03-19 | 2026-03-25 | 2026-04-16 | 28 | 100 | 7853.982 | 31 | 386.7 | 501.7 | 49.2 | 158.7 | 2-Cónica y dividida |  | 38
27914 - ALBURA | 552561 | 34 | No especificado | Concreto | Pilote #63 Torre 4 | 2026-03-19 | 2026-03-25 | 2026-04-16 | 28 | 101 | 8011.847 | 31 | 383.8 | 488.4 | 47.9 | 154.5 | 2-Cónica y dividida |  | 38
27914 - ALBURA | 552561 | 34 | No especificado | Concreto | Pilote #63 Torre 4 | 2026-03-19 | 2026-03-25 | 2026-04-16 | 28 | 100 | 7853.982 | 31 | 381.5 | 495.6 | 48.6 | 156.8 | 2-Cónica y dividida |  | 38
27914 - ALBURA | 552561 | 33 | No especificado | Concreto | Pilote #20 Torre 4 | 2026-03-19 | 2026-03-25 | 2026-04-16 | 28 | 101 | 8011.847 | 31 | 401.5 | 510.9 | 50.1 | 161.6 | 5-Fractura extremos |  | 38
27914 - ALBURA | 552561 | 33 | No especificado | Concreto | Pilote #20 Torre 4 | 2026-03-19 | 2026-03-25 | 2026-04-16 | 28 | 100 | 7853.982 | 31 | 409.6 | 532.3 | 52.2 | 168.4 | 5-Fractura extremos |  | 38
27914 - ALBURA | 552561 | 33 | No especificado | Concreto | Pilote #20 Torre 4 | 2026-03-19 | 2026-03-25 | 2026-04-16 | 28 | 101 | 8011.847 | 31 | 407.3 | 518 | 50.8 | 163.9 | 5-Fractura extremos |  | 38
27914 - ALBURA | 552561 | 32 | No especificado | Concreto | Pilote #37 Torre 4 | 2026-03-18 | 2026-03-25 | 2026-04-15 | 28 | 100 | 7853.982 | 31 | 353.9 | 459.9 | 45.1 | 145.5 | 2-Cónica y dividida |  | 37
27914 - ALBURA | 552561 | 32 | No especificado | Concreto | Pilote #37 Torre 4 | 2026-03-18 | 2026-03-25 | 2026-04-15 | 28 | 101 | 8011.847 | 31 | 351 | 446.6 | 43.8 | 141.3 | 2-Cónica y dividida |  | 37
27914 - ALBURA | 552561 | 32 | No especificado | Concreto | Pilote #37 Torre 4 | 2026-03-18 | 2026-03-25 | 2026-04-15 | 28 | 100 | 7853.982 | 31 | 349.9 | 454.8 | 44.6 | 143.9 | 2-Cónica y dividida |  | 37
27914 - ALBURA | 552561 | 31 | No especificado | Concreto | Pilote #60 Torre 4 | 2026-03-18 | 2026-03-25 | 2026-04-15 | 28 | 101 | 8011.847 | 31 | 377.1 | 480.3 | 47.1 | 151.9 | 2-Cónica y dividida |  | 37
27914 - ALBURA | 552561 | 31 | No especificado | Concreto | Pilote #60 Torre 4 | 2026-03-18 | 2026-03-25 | 2026-04-15 | 28 | 100 | 7853.982 | 31 | 375 | 486.4 | 47.7 | 153.9 | 2-Cónica y dividida |  | 37
27914 - ALBURA | 552561 | 31 | No especificado | Concreto | Pilote #60 Torre 4 | 2026-03-18 | 2026-03-25 | 2026-04-15 | 28 | 101 | 8011.847 | 31 | 372.9 | 474.2 | 46.5 | 150 | 2-Cónica y dividida |  | 37
27914 - ALBURA | 552561 | 30 | No especificado | Concreto | Pilote #11 Torre 4 | 2026-03-17 | 2026-03-25 | 2026-04-14 | 28 | 100 | 7853.982 | 31 | 311.8 | 404.8 | 39.7 | 128.1 | 2-Cónica y dividida |  | 33
27914 - ALBURA | 552561 | 30 | No especificado | Concreto | Pilote #11 Torre 4 | 2026-03-17 | 2026-03-25 | 2026-04-14 | 28 | 101 | 8011.847 | 31 | 309.5 | 393.6 | 38.6 | 124.5 | 2-Cónica y dividida |  | 33
27914 - ALBURA | 552561 | 30 | No especificado | Concreto | Pilote #11 Torre 4 | 2026-03-17 | 2026-03-25 | 2026-04-14 | 28 | 100 | 7853.982 | 31 | 317.9 | 413 | 40.5 | 130.6 | 2-Cónica y dividida |  | 33
27914 - ALBURA | 552561 | 29 | No especificado | Concreto | Pilote #39 Torre 4 | 2026-03-17 | 2026-03-25 | 2026-04-14 | 28 | 101 | 8011.847 | 31 | 350.4 | 445.6 | 43.7 | 141 | 2-Cónica y dividida |  | 33
27914 - ALBURA | 552561 | 29 | No especificado | Concreto | Pilote #39 Torre 4 | 2026-03-17 | 2026-03-25 | 2026-04-14 | 28 | 100 | 7853.982 | 31 | 348.8 | 452.8 | 44.4 | 143.2 | 2-Cónica y dividida |  | 33
27914 - ALBURA | 552561 | 29 | No especificado | Concreto | Pilote #39 Torre 4 | 2026-03-17 | 2026-03-25 | 2026-04-14 | 28 | 101 | 8011.847 | 31 | 346.9 | 441.5 | 43.3 | 139.7 | 2-Cónica y dividida |  | 33
27914 - ALBURA | 552561 | 28 | No especificado | Concreto | Pilote #68 Torre 4 | 2026-03-16 | 2026-03-25 | 2026-04-13 | 28 | 100 | 7853.982 | 31 | 342.8 | 444.6 | 43.6 | 140.6 | 2-Cónica y dividida |  | 33
27914 - ALBURA | 552561 | 28 | No especificado | Concreto | Pilote #68 Torre 4 | 2026-03-16 | 2026-03-25 | 2026-04-13 | 28 | 101 | 8011.847 | 31 | 341.2 | 434.4 | 42.6 | 137.4 | 2-Cónica y dividida |  | 33
27914 - ALBURA | 552561 | 28 | No especificado | Concreto | Pilote #68 Torre 4 | 2026-03-16 | 2026-03-25 | 2026-04-13 | 28 | 101 | 8011.847 | 31 | 347.3 | 441.5 | 43.3 | 139.7 | 2-Cónica y dividida |  | 33
27914 - ALBURA | 552562 | 45 | No especificado | Concreto | Pilote # 01 Torre 4 | 2026-03-28 | 2026-04-01 | 2026-04-25 | 28 | 101 | 8011.847 | 31 | 360.8 | 458.9 | 45 | 145.2 | 2-Cónica y dividida |  | 54
27914 - ALBURA | 552562 | 45 | No especificado | Concreto | Pilote # 01 Torre 4 | 2026-03-28 | 2026-04-01 | 2026-04-25 | 28 | 100 | 7853.982 | 31 | 358.5 | 465 | 45.6 | 147.1 | 2-Cónica y dividida |  | 54
27914 - ALBURA | 552562 | 45 | No especificado | Concreto | Pilote # 01 Torre 4 | 2026-03-28 | 2026-04-01 | 2026-04-25 | 28 | 101 | 8011.847 | 31 | 356.9 | 453.8 | 44.5 | 143.5 | 2-Cónica y dividida |  | 54
27914 - ALBURA | 552562 | 44 | No especificado | Concreto | Pilote # 24 Torre 4 | 2026-03-27 | 2026-04-01 | 2026-04-24 | 28 | 100 | 7853.982 | 31 | 327.4 | 425.2 | 41.7 | 134.5 | 2-Cónica y dividida |  | 53
27914 - ALBURA | 552562 | 44 | No especificado | Concreto | Pilote # 24 Torre 4 | 2026-03-27 | 2026-04-01 | 2026-04-24 | 28 | 101 | 8011.847 | 31 | 325.9 | 415 | 40.7 | 131.3 | 2-Cónica y dividida |  | 53
27914 - ALBURA | 552562 | 44 | No especificado | Concreto | Pilote # 24 Torre 4 | 2026-03-27 | 2026-04-01 | 2026-04-24 | 28 | 100 | 7853.982 | 31 | 323.3 | 420.1 | 41.2 | 132.9 | 2-Cónica y dividida |  | 53
27914 - ALBURA | 552562 | 43 | No especificado | Concreto | Pilote # 52 Torre 4 | 2026-03-27 | 2026-04-01 | 2026-04-24 | 28 | 101 | 8011.847 | 31 | 335.8 | 427.3 | 41.9 | 135.2 | 2-Cónica y dividida |  | 53
27914 - ALBURA | 552562 | 43 | No especificado | Concreto | Pilote # 52 Torre 4 | 2026-03-27 | 2026-04-01 | 2026-04-24 | 28 | 100 | 7853.982 | 31 | 333.9 | 433.4 | 42.5 | 137.1 | 2-Cónica y dividida |  | 53
27914 - ALBURA | 552562 | 43 | No especificado | Concreto | Pilote # 52 Torre 4 | 2026-03-27 | 2026-04-01 | 2026-04-24 | 28 | 101 | 8011.847 | 31 | 331.8 | 422.2 | 41.4 | 133.5 | 2-Cónica y dividida |  | 53
27914 - ALBURA | 552562 | 42 | No especificado | Concreto | Pilote # 26 Torre 4 | 2026-03-26 | 2026-04-01 | 2026-04-23 | 28 | 100 | 7853.982 | 31 | 342.4 | 444.6 | 43.6 | 140.6 | 2-Cónica y dividida |  | 49
27914 - ALBURA | 552562 | 42 | No especificado | Concreto | Pilote # 26 Torre 4 | 2026-03-26 | 2026-04-01 | 2026-04-23 | 28 | 101 | 8011.847 | 31 | 340.5 | 433.4 | 42.5 | 137.1 | 2-Cónica y dividida |  | 49
27914 - ALBURA | 552562 | 42 | No especificado | Concreto | Pilote # 26 Torre 4 | 2026-03-26 | 2026-04-01 | 2026-04-23 | 28 | 100 | 7853.982 | 31 | 338.9 | 440.5 | 43.2 | 139.4 | 2-Cónica y dividida |  | 49
27914 - ALBURA | 552562 | 41 | No especificado | Concreto | Pilote # 47 Torre 4 | 2026-03-25 | 2026-04-01 | 2026-04-22 | 28 | 101 | 8011.847 | 31 | 309.1 | 393.6 | 38.6 | 124.5 | 2-Cónica y dividida |  | 48
27914 - ALBURA | 552562 | 41 | No especificado | Concreto | Pilote # 47 Torre 4 | 2026-03-25 | 2026-04-01 | 2026-04-22 | 28 | 100 | 7853.982 | 31 | 307.6 | 399.7 | 39.2 | 126.5 | 2-Cónica y dividida |  | 48
27914 - ALBURA | 552562 | 41 | No especificado | Concreto | Pilote # 47 Torre 4 | 2026-03-25 | 2026-04-01 | 2026-04-22 | 28 | 100 | 7853.982 | 31 | 305.4 | 396.7 | 38.9 | 125.5 | 2-Cónica y dividida |  | 48
27914 - ALBURA | 552562 | 40 | No especificado | Concreto | Pilote # 70 Torre 4 | 2026-03-25 | 2026-04-01 | 2026-04-22 | 28 | 101 | 8011.847 | 31 | 320.4 | 407.9 | 40 | 129 | 2-Cónica y dividida |  | 48
27914 - ALBURA | 552562 | 40 | No especificado | Concreto | Pilote # 70 Torre 4 | 2026-03-25 | 2026-04-01 | 2026-04-22 | 28 | 100 | 7853.982 | 31 | 318.5 | 414 | 40.6 | 131 | 2-Cónica y dividida |  | 48
27914 - ALBURA | 552562 | 40 | No especificado | Concreto | Pilote # 70 Torre 4 | 2026-03-25 | 2026-04-01 | 2026-04-22 | 28 | 101 | 8011.847 | 31 | 323.9 | 412 | 40.4 | 130.3 | 2-Cónica y dividida |  | 48
27914 - ALBURA | 552562 | 39 | No especificado | Concreto | Pilote # 06 Torre 4 | 2026-03-24 | 2026-04-01 | 2026-04-21 | 28 | 100 | 7853.982 | 31 | 290.3 | 377.3 | 37 | 119.4 | 2-Cónica y dividida |  | 47
27914 - ALBURA | 552562 | 39 | No especificado | Concreto | Pilote # 06 Torre 4 | 2026-03-24 | 2026-04-01 | 2026-04-21 | 28 | 101 | 8011.847 | 31 | 288.5 | 367.1 | 36 | 116.1 | 2-Cónica y dividida |  | 47
27914 - ALBURA | 552562 | 39 | No especificado | Concreto | Pilote # 06 Torre 4 | 2026-03-24 | 2026-04-01 | 2026-04-21 | 28 | 100 | 7853.982 | 31 | 286.9 | 372.2 | 36.5 | 117.7 | 2-Cónica y dividida |  | 47
27914 - ALBURA | 552562 | 38 | No especificado | Concreto | Pilote # 34 Torre 4 | 2026-03-24 | 2026-04-01 | 2026-04-21 | 28 | 101 | 8011.847 | 31 | 268.3 | 341.6 | 33.5 | 108.1 | 2-Cónica y dividida |  | 47
27914 - ALBURA | 552562 | 38 | No especificado | Concreto | Pilote # 34 Torre 4 | 2026-03-24 | 2026-04-01 | 2026-04-21 | 28 | 100 | 7853.982 | 31 | 266.9 | 346.7 | 34 | 109.7 | 2-Cónica y dividida |  | 47
27914 - ALBURA | 552562 | 38 | No especificado | Concreto | Pilote # 34 Torre 4 | 2026-03-24 | 2026-04-01 | 2026-04-21 | 28 | 101 | 8011.847 | 31 | 264.9 | 337.5 | 33.1 | 106.8 | 2-Cónica y dividida |  | 47
27914 - ALBURA | 552562 | 37 | No especificado | Concreto | Pilote # 58 Torre 4 | 2026-03-21 | 2026-04-01 | 2026-04-18 | 28 | 100 | 7853.982 | 31 | 323.5 | 420.1 | 41.2 | 132.9 | 2-Cónica y dividida |  | 43
27914 - ALBURA | 552562 | 37 | No especificado | Concreto | Pilote # 58 Torre 4 | 2026-03-21 | 2026-04-01 | 2026-04-18 | 28 | 101 | 8011.847 | 31 | 321.8 | 409.9 | 40.2 | 129.7 | 2-Cónica y dividida |  | 43
27914 - ALBURA | 552562 | 37 | No especificado | Concreto | Pilote # 58 Torre 4 | 2026-03-21 | 2026-04-01 | 2026-04-18 | 28 | 100 | 7853.982 | 31 | 319.6 | 415 | 40.7 | 131.3 | 2-Cónica y dividida |  | 43
27914 - ALBURA | 558892 | 39 | No especificado | Concreto | Pilote # 06 - Torre 4 | 2026-03-24 | 2026-03-26 | 2026-04-07 | 14 | 102 | 8171.282 | 31 | 269.2 | 335.5 | 32.9 | 106.1 | 3-Columnar |  | 28
27914 - ALBURA | 558892 | 39 | No especificado | Concreto | Pilote # 06 - Torre 4 | 2026-03-24 | 2026-03-26 | 2026-04-07 | 14 | 102 | 8171.282 | 31 | 263.9 | 329.4 | 32.3 | 104.2 | 3-Columnar |  | 28
27914 - ALBURA | 558892 | 39 | No especificado | Concreto | Pilote # 06 - Torre 4 | 2026-03-24 | 2026-03-26 | 2026-04-07 | 14 | 102 | 8171.282 | 31 | 268.1 | 334.5 | 32.8 | 105.8 | 3-Columnar |  | 28
27914 - ALBURA | 558892 | 39 | No especificado | Concreto | Pilote # 06 - Torre 4 | 2026-03-24 | 2026-03-26 | 2026-03-31 | 7 | 102 | 8171.282 | 31 | 223.8 | 279.4 | 27.4 | 88.4 | 3-Columnar |  | 24
27914 - ALBURA | 558892 | 39 | No especificado | Concreto | Pilote # 06 - Torre 4 | 2026-03-24 | 2026-03-26 | 2026-03-31 | 7 | 102 | 8171.282 | 31 | 219.4 | 274.3 | 26.9 | 86.8 | 3-Columnar |  | 24
27914 - ALBURA | 558892 | 39 | No especificado | Concreto | Pilote # 06 - Torre 4 | 2026-03-24 | 2026-03-26 | 2026-03-31 | 7 | 102 | 8171.282 | 31 | 210.5 | 263.1 | 25.8 | 83.2 | 3-Columnar |  | 24
27914 - ALBURA | 558892 | 38 | No especificado | Concreto | Pilote # 34 - Torre 4 | 2026-03-24 | 2026-03-26 | 2026-04-07 | 14 | 102 | 8171.282 | 31 | 239.6 | 298.8 | 29.3 | 94.5 | 3-Columnar |  | 28
27914 - ALBURA | 558892 | 38 | No especificado | Concreto | Pilote # 34 - Torre 4 | 2026-03-24 | 2026-03-26 | 2026-04-07 | 14 | 102 | 8171.282 | 31 | 232.8 | 290.6 | 28.5 | 91.9 | 3-Columnar |  | 28
27914 - ALBURA | 558892 | 38 | No especificado | Concreto | Pilote # 34 - Torre 4 | 2026-03-24 | 2026-03-26 | 2026-04-07 | 14 | 102 | 8171.282 | 31 | 229.6 | 286.5 | 28.1 | 90.6 | 3-Columnar |  | 28
27914 - ALBURA | 558892 | 38 | No especificado | Concreto | Pilote # 34 - Torre 4 | 2026-03-24 | 2026-03-26 | 2026-03-31 | 7 | 102 | 8171.282 | 31 | 210.8 | 263.1 | 25.8 | 83.2 | 3-Columnar |  | 24
27914 - ALBURA | 558892 | 38 | No especificado | Concreto | Pilote # 34 - Torre 4 | 2026-03-24 | 2026-03-26 | 2026-03-31 | 7 | 102 | 8171.282 | 31 | 204.2 | 254.9 | 25 | 80.6 | 3-Columnar |  | 24
27914 - ALBURA | 558892 | 38 | No especificado | Concreto | Pilote # 34 - Torre 4 | 2026-03-24 | 2026-03-26 | 2026-03-31 | 7 | 102 | 8171.282 | 31 | 200.7 | 250.9 | 24.6 | 79.4 | 3-Columnar |  | 24
27914 - ALBURA | 558892 | 37 | No especificado | Concreto | Pilote # 58 - Torre 4 | 2026-03-21 | 2026-03-26 | 2026-04-04 | 14 | 102 | 8171.282 | 31 | 289.2 | 361 | 35.4 | 114.2 | 3-Columnar |  | 28
27914 - ALBURA | 558892 | 37 | No especificado | Concreto | Pilote # 58 - Torre 4 | 2026-03-21 | 2026-03-26 | 2026-04-04 | 14 | 102 | 8171.282 | 31 | 286.7 | 357.9 | 35.1 | 113.2 | 3-Columnar |  | 28
27914 - ALBURA | 558892 | 37 | No especificado | Concreto | Pilote # 58 - Torre 4 | 2026-03-21 | 2026-03-26 | 2026-04-04 | 14 | 102 | 8171.282 | 31 | 279.4 | 348.7 | 34.2 | 110.3 | 3-Columnar |  | 28
27914 - ALBURA | 558892 | 37 | No especificado | Concreto | Pilote # 58 - Torre 4 | 2026-03-21 | 2026-03-26 | 2026-03-28 | 7 | 102 | 8171.282 | 31 | 243.2 | 303.9 | 29.8 | 96.1 | 3-Columnar |  | 20
27914 - ALBURA | 558892 | 37 | No especificado | Concreto | Pilote # 58 - Torre 4 | 2026-03-21 | 2026-03-26 | 2026-03-28 | 7 | 102 | 8171.282 | 31 | 236.6 | 295.7 | 29 | 93.5 | 3-Columnar |  | 20
27914 - ALBURA | 558892 | 37 | No especificado | Concreto | Pilote # 58 - Torre 4 | 2026-03-21 | 2026-03-26 | 2026-03-28 | 7 | 102 | 8171.282 | 31 | 240.1 | 299.8 | 29.4 | 94.8 | 3-Columnar |  | 20
27914 - ALBURA | 558892 | 36 | No especificado | Concreto | Pilote # 02 - Torre 4 | 2026-03-20 | 2026-03-26 | 2026-04-03 | 14 | 102 | 8171.282 | 31 | 270.3 | 337.5 | 33.1 | 106.8 | 3-Columnar |  | 28
27914 - ALBURA | 558892 | 36 | No especificado | Concreto | Pilote # 02 - Torre 4 | 2026-03-20 | 2026-03-26 | 2026-04-03 | 14 | 102 | 8171.282 | 31 | 261.1 | 326.3 | 32 | 103.2 | 3-Columnar |  | 28
27914 - ALBURA | 558892 | 36 | No especificado | Concreto | Pilote # 02 - Torre 4 | 2026-03-20 | 2026-03-26 | 2026-04-03 | 14 | 102 | 8171.282 | 31 | 266.4 | 332.4 | 32.6 | 105.2 | 3-Columnar |  | 28
27914 - ALBURA | 558892 | 36 | No especificado | Concreto | Pilote # 02 - Torre 4 | 2026-03-20 | 2026-03-26 | 2026-03-27 | 7 | 102 | 8171.282 | 31 | 218.2 | 272.3 | 26.7 | 86.1 | 3-Columnar |  | 19
27914 - ALBURA | 558892 | 36 | No especificado | Concreto | Pilote # 02 - Torre 4 | 2026-03-20 | 2026-03-26 | 2026-03-27 | 7 | 102 | 8171.282 | 31 | 210.6 | 263.1 | 25.8 | 83.2 | 3-Columnar |  | 19
27914 - ALBURA | 558892 | 36 | No especificado | Concreto | Pilote # 02 - Torre 4 | 2026-03-20 | 2026-03-26 | 2026-03-27 | 7 | 102 | 8171.282 | 31 | 204.6 | 254.9 | 25 | 80.6 | 3-Columnar |  | 19
27914 - ALBURA | 558891 | 35 | No especificado | Concreto | Pilote # 32 - Torre 4 | 2026-03-20 | 2026-03-21 | 2026-04-03 | 14 | 102 | 8171.282 | 31 | 278.9 | 347.7 | 34.1 | 110 | 3-Columnar |  | 28
27914 - ALBURA | 558891 | 35 | No especificado | Concreto | Pilote # 32 - Torre 4 | 2026-03-20 | 2026-03-21 | 2026-04-03 | 14 | 102 | 8171.282 | 31 | 274.2 | 342.6 | 33.6 | 108.4 | 3-Columnar |  | 28
27914 - ALBURA | 558891 | 35 | No especificado | Concreto | Pilote # 32 - Torre 4 | 2026-03-20 | 2026-03-21 | 2026-04-03 | 14 | 102 | 8171.282 | 31 | 272.7 | 340.6 | 33.4 | 107.7 | 3-Columnar |  | 28
27914 - ALBURA | 558891 | 35 | No especificado | Concreto | Pilote # 32 - Torre 4 | 2026-03-20 | 2026-03-21 | 2026-03-27 | 7 | 102 | 8171.282 | 31 | 227.7 | 284.5 | 27.9 | 90 | 3-Columnar |  | 19
27914 - ALBURA | 558891 | 35 | No especificado | Concreto | Pilote # 32 - Torre 4 | 2026-03-20 | 2026-03-21 | 2026-03-27 | 7 | 102 | 8171.282 | 31 | 222.3 | 277.4 | 27.2 | 87.7 | 3-Columnar |  | 19
27914 - ALBURA | 558891 | 35 | No especificado | Concreto | Pilote # 32 - Torre 4 | 2026-03-20 | 2026-03-21 | 2026-03-27 | 7 | 102 | 8171.282 | 31 | 218.3 | 272.3 | 26.7 | 86.1 | 3-Columnar |  | 19
27914 - ALBURA | 558891 | 34 | No especificado | Concreto | Pilote # 63 - Torre 4 | 2026-03-19 | 2026-03-20 | 2026-04-02 | 14 | 102 | 8171.282 | 31 | 345.2 | 430.3 | 42.2 | 136.1 | 3-Columnar |  | 26
27914 - ALBURA | 558891 | 34 | No especificado | Concreto | Pilote # 63 - Torre 4 | 2026-03-19 | 2026-03-20 | 2026-04-02 | 14 | 102 | 8171.282 | 31 | 338.6 | 422.2 | 41.4 | 133.5 | 3-Columnar |  | 26
27914 - ALBURA | 558891 | 34 | No especificado | Concreto | Pilote # 63 - Torre 4 | 2026-03-19 | 2026-03-20 | 2026-04-02 | 14 | 102 | 8171.282 | 31 | 333.6 | 416 | 40.8 | 131.6 | 3-Columnar |  | 26
27914 - ALBURA | 558891 | 34 | No especificado | Concreto | Pilote # 63 - Torre 4 | 2026-03-19 | 2026-03-20 | 2026-03-26 | 7 | 102 | 8171.282 | 31 | 292.6 | 365.1 | 35.8 | 115.5 | 3-Columnar |  | 18
27914 - ALBURA | 558891 | 34 | No especificado | Concreto | Pilote # 63 - Torre 4 | 2026-03-19 | 2026-03-20 | 2026-03-26 | 7 | 102 | 8171.282 | 31 | 283.6 | 353.8 | 34.7 | 111.9 | 3-Columnar |  | 18
27914 - ALBURA | 558891 | 34 | No especificado | Concreto | Pilote # 63 - Torre 4 | 2026-03-19 | 2026-03-20 | 2026-03-26 | 7 | 102 | 8171.282 | 31 | 279.6 | 348.7 | 34.2 | 110.3 | 3-Columnar |  | 18
27914 - ALBURA | 558891 | 33 | No especificado | Concreto | Pilote # 20 - Torre 4 | 2026-03-19 | 2026-03-20 | 2026-04-02 | 14 | 102 | 8171.282 | 31 | 353 | 440.5 | 43.2 | 139.4 | 3-Columnar |  | 26
27914 - ALBURA | 558891 | 33 | No especificado | Concreto | Pilote # 20 - Torre 4 | 2026-03-19 | 2026-03-20 | 2026-04-02 | 14 | 102 | 8171.282 | 31 | 347.3 | 433.4 | 42.5 | 137.1 | 3-Columnar |  | 26
27914 - ALBURA | 558891 | 33 | No especificado | Concreto | Pilote # 20 - Torre 4 | 2026-03-19 | 2026-03-20 | 2026-04-02 | 14 | 102 | 8171.282 | 31 | 341.2 | 426.2 | 41.8 | 134.8 | 3-Columnar |  | 26
27914 - ALBURA | 558891 | 33 | No especificado | Concreto | Pilote # 20 - Torre 4 | 2026-03-19 | 2026-03-20 | 2026-03-26 | 7 | 102 | 8171.282 | 31 | 307.1 | 383.4 | 37.6 | 121.3 | 3-Columnar |  | 18
27914 - ALBURA | 558891 | 33 | No especificado | Concreto | Pilote # 20 - Torre 4 | 2026-03-19 | 2026-03-20 | 2026-03-26 | 7 | 102 | 8171.282 | 31 | 300.6 | 375.3 | 36.8 | 118.7 | 3-Columnar |  | 18
27914 - ALBURA | 558891 | 33 | No especificado | Concreto | Pilote # 20 - Torre 4 | 2026-03-19 | 2026-03-20 | 2026-03-26 | 7 | 102 | 8171.282 | 31 | 295 | 368.1 | 36.1 | 116.5 | 3-Columnar |  | 18
27914 - ALBURA | 558891 | 32 | No especificado | Concreto | Pilote # 37 - Torre 4 | 2026-03-18 | 2026-03-20 | 2026-04-01 | 14 | 102 | 8171.282 | 31 | 303.1 | 378.3 | 37.1 | 119.7 | 3-Columnar |  | 26
27914 - ALBURA | 558891 | 32 | No especificado | Concreto | Pilote # 37 - Torre 4 | 2026-03-18 | 2026-03-20 | 2026-04-01 | 14 | 102 | 8171.282 | 31 | 297.3 | 371.2 | 36.4 | 117.4 | 3-Columnar |  | 26
27914 - ALBURA | 558891 | 32 | No especificado | Concreto | Pilote # 37 - Torre 4 | 2026-03-18 | 2026-03-20 | 2026-04-01 | 14 | 102 | 8171.282 | 31 | 290.4 | 362 | 35.5 | 114.5 | 3-Columnar |  | 26
27914 - ALBURA | 558891 | 32 | No especificado | Concreto | Pilote # 37 - Torre 4 | 2026-03-18 | 2026-03-20 | 2026-03-25 | 7 | 102 | 8171.282 | 31 | 245.6 | 306.9 | 30.1 | 97.1 | 3-Columnar |  | 16
27914 - ALBURA | 558891 | 32 | No especificado | Concreto | Pilote # 37 - Torre 4 | 2026-03-18 | 2026-03-20 | 2026-03-25 | 7 | 102 | 8171.282 | 31 | 249.5 | 311 | 30.5 | 98.4 | 3-Columnar |  | 16
27914 - ALBURA | 558891 | 32 | No especificado | Concreto | Pilote # 37 - Torre 4 | 2026-03-18 | 2026-03-20 | 2026-03-25 | 7 | 102 | 8171.282 | 31 | 242.3 | 302.9 | 29.7 | 95.8 | 3-Columnar |  | 16
27914 - ALBURA | 558891 | 31 | No especificado | Concreto | Pilote # 60 - Torre 4 | 2026-03-18 | 2026-03-20 | 2026-04-01 | 14 | 102 | 8171.282 | 31 | 337.8 | 421.1 | 41.3 | 133.2 | 3-Columnar |  | 26
27914 - ALBURA | 558891 | 31 | No especificado | Concreto | Pilote # 60 - Torre 4 | 2026-03-18 | 2026-03-20 | 2026-04-01 | 14 | 102 | 8171.282 | 31 | 329.1 | 410.9 | 40.3 | 130 | 3-Columnar |  | 26
27914 - ALBURA | 558891 | 31 | No especificado | Concreto | Pilote # 60 - Torre 4 | 2026-03-18 | 2026-03-20 | 2026-04-01 | 14 | 102 | 8171.282 | 31 | 326.1 | 406.9 | 39.9 | 128.7 | 3-Columnar |  | 26
27914 - ALBURA | 558891 | 31 | No especificado | Concreto | Pilote # 60 - Torre 4 | 2026-03-18 | 2026-03-20 | 2026-03-25 | 7 | 102 | 8171.282 | 31 | 293.2 | 366.1 | 35.9 | 115.8 | 3-Columnar |  | 16
27914 - ALBURA | 558891 | 31 | No especificado | Concreto | Pilote # 60 - Torre 4 | 2026-03-18 | 2026-03-20 | 2026-03-25 | 7 | 102 | 8171.282 | 31 | 289.7 | 362 | 35.5 | 114.5 | 3-Columnar |  | 16
27914 - ALBURA | 558891 | 31 | No especificado | Concreto | Pilote # 60 - Torre 4 | 2026-03-18 | 2026-03-20 | 2026-03-25 | 7 | 102 | 8171.282 | 31 | 281.4 | 350.8 | 34.4 | 111 | 3-Columnar |  | 16
27914 - ALBURA | 558891 | 30 | No especificado | Concreto | Pilote # 11 - Torre 4 | 2026-03-17 | 2026-03-20 | 2026-03-31 | 14 | 102 | 8171.282 | 31 | 273.1 | 340.6 | 33.4 | 107.7 | 3-Columnar |  | 24
27914 - ALBURA | 558891 | 30 | No especificado | Concreto | Pilote # 11 - Torre 4 | 2026-03-17 | 2026-03-20 | 2026-03-31 | 14 | 102 | 8171.282 | 31 | 268.5 | 335.5 | 32.9 | 106.1 | 3-Columnar |  | 24
27914 - ALBURA | 558891 | 30 | No especificado | Concreto | Pilote # 11 - Torre 4 | 2026-03-17 | 2026-03-20 | 2026-03-31 | 14 | 102 | 8171.282 | 31 | 259.7 | 324.3 | 31.8 | 102.6 | 3-Columnar |  | 24
27914 - ALBURA | 558891 | 30 | No especificado | Concreto | Pilote # 11 - Torre 4 | 2026-03-17 | 2026-03-20 | 2026-03-24 | 7 | 102 | 8171.282 | 31 | 222.9 | 278.4 | 27.3 | 88.1 | 3-Columnar |  | 15
27914 - ALBURA | 558891 | 30 | No especificado | Concreto | Pilote # 11 - Torre 4 | 2026-03-17 | 2026-03-20 | 2026-03-24 | 7 | 102 | 8171.282 | 31 | 220.2 | 274.3 | 26.9 | 86.8 | 3-Columnar |  | 15
27914 - ALBURA | 558891 | 30 | No especificado | Concreto | Pilote # 11 - Torre 4 | 2026-03-17 | 2026-03-20 | 2026-03-24 | 7 | 102 | 8171.282 | 31 | 216.3 | 270.2 | 26.5 | 85.5 | 3-Columnar |  | 15
27914 - ALBURA | 554969 | 29 | No especificado | Concreto | Pilote # 39 - Torre 4 | 2026-03-17 | 2026-03-18 | 2026-03-31 | 14 | 102 | 8171.282 | 31 | 325.6 | 405.8 | 39.8 | 128.4 | 3-Columnar |  | 24
27914 - ALBURA | 554969 | 29 | No especificado | Concreto | Pilote # 39 - Torre 4 | 2026-03-17 | 2026-03-18 | 2026-03-31 | 14 | 102 | 8171.282 | 31 | 319.3 | 398.7 | 39.1 | 126.1 | 3-Columnar |  | 24
27914 - ALBURA | 554969 | 29 | No especificado | Concreto | Pilote # 39 - Torre 4 | 2026-03-17 | 2026-03-18 | 2026-03-31 | 14 | 102 | 8171.282 | 31 | 312.1 | 389.5 | 38.2 | 123.2 | 3-Columnar |  | 24
27914 - ALBURA | 554969 | 29 | No especificado | Concreto | Pilote # 39 - Torre 4 | 2026-03-17 | 2026-03-18 | 2026-03-24 | 7 | 102 | 8171.282 | 31 | 279.8 | 348.7 | 34.2 | 110.3 | 4-Transversal |  | 15
27914 - ALBURA | 554969 | 29 | No especificado | Concreto | Pilote # 39 - Torre 4 | 2026-03-17 | 2026-03-18 | 2026-03-24 | 7 | 102 | 8171.282 | 31 | 273.3 | 340.6 | 33.4 | 107.7 | 4-Transversal |  | 15
27914 - ALBURA | 554969 | 29 | No especificado | Concreto | Pilote # 39 - Torre 4 | 2026-03-17 | 2026-03-18 | 2026-03-24 | 7 | 102 | 8171.282 | 31 | 267 | 333.4 | 32.7 | 105.5 | 4-Transversal |  | 15
27914 - ALBURA | 554969 | 28 | No especificado | Concreto | Pilote # 68 - Torre 4 | 2026-03-16 | 2026-03-18 | 2026-03-30 | 14 | 102 | 8171.282 | 31 | 307.2 | 383.4 | 37.6 | 121.3 | 3-Columnar |  | 24
27914 - ALBURA | 554969 | 28 | No especificado | Concreto | Pilote # 68 - Torre 4 | 2026-03-16 | 2026-03-18 | 2026-03-30 | 14 | 102 | 8171.282 | 31 | 297.8 | 371.2 | 36.4 | 117.4 | 3-Columnar |  | 24
27914 - ALBURA | 554969 | 28 | No especificado | Concreto | Pilote # 68 - Torre 4 | 2026-03-16 | 2026-03-18 | 2026-03-30 | 14 | 102 | 8171.282 | 31 | 299.5 | 374.2 | 36.7 | 118.4 | 3-Columnar |  | 24
27914 - ALBURA | 554969 | 28 | No especificado | Concreto | Pilote # 68 - Torre 4 | 2026-03-16 | 2026-03-18 | 2026-03-23 | 7 | 102 | 8171.282 | 31 | 267.2 | 333.4 | 32.7 | 105.5 | 4-Transversal |  | 15
27914 - ALBURA | 554969 | 28 | No especificado | Concreto | Pilote # 68 - Torre 4 | 2026-03-16 | 2026-03-18 | 2026-03-23 | 7 | 102 | 8171.282 | 31 | 266 | 332.4 | 32.6 | 105.2 | 4-Transversal |  | 15
27914 - ALBURA | 554969 | 28 | No especificado | Concreto | Pilote # 68 - Torre 4 | 2026-03-16 | 2026-03-18 | 2026-03-23 | 7 | 102 | 8171.282 | 31 | 260.4 | 325.3 | 31.9 | 102.9 | 4-Transversal |  | 15
27914 - ALBURA | 554969 | 27 | No especificado | Concreto | Pilote # 19 - Torre 4 | 2026-03-14 | 2026-03-18 | 2026-03-28 | 14 | 102 | 8171.282 | 31 | 352 | 439.5 | 43.1 | 139 | 3-Columnar |  | 20
27914 - ALBURA | 554969 | 27 | No especificado | Concreto | Pilote # 19 - Torre 4 | 2026-03-14 | 2026-03-18 | 2026-03-28 | 14 | 102 | 8171.282 | 31 | 345.5 | 431.3 | 42.3 | 136.5 | 3-Columnar |  | 20
27914 - ALBURA | 554969 | 27 | No especificado | Concreto | Pilote # 19 - Torre 4 | 2026-03-14 | 2026-03-18 | 2026-03-28 | 14 | 102 | 8171.282 | 31 | 344.6 | 430.3 | 42.2 | 136.1 | 3-Columnar |  | 20
27914 - ALBURA | 554969 | 27 | No especificado | Concreto | Pilote # 19 - Torre 4 | 2026-03-14 | 2026-03-18 | 2026-03-21 | 7 | 102 | 8171.282 | 31 | 312.4 | 389.5 | 38.2 | 123.2 | 3-Columnar |  | 14
27914 - ALBURA | 554969 | 27 | No especificado | Concreto | Pilote # 19 - Torre 4 | 2026-03-14 | 2026-03-18 | 2026-03-21 | 7 | 102 | 8171.282 | 31 | 306.3 | 382.4 | 37.5 | 121 | 3-Columnar |  | 14
27914 - ALBURA | 554969 | 27 | No especificado | Concreto | Pilote # 19 - Torre 4 | 2026-03-14 | 2026-03-18 | 2026-03-21 | 7 | 102 | 8171.282 | 31 | 301.3 | 376.3 | 36.9 | 119 | 3-Columnar |  | 14
27914 - ALBURA | 554969 | 26 | No especificado | Concreto | Pilote # 40- Torre 4 | 2026-03-13 | 2026-03-18 | 2026-03-27 | 14 | 102 | 8171.282 | 31 | 300.8 | 375.3 | 36.8 | 118.7 | 3-Columnar |  | 19
27914 - ALBURA | 554969 | 26 | No especificado | Concreto | Pilote # 40- Torre 4 | 2026-03-13 | 2026-03-18 | 2026-03-27 | 14 | 102 | 8171.282 | 31 | 293.7 | 366.1 | 35.9 | 115.8 | 3-Columnar |  | 19
27914 - ALBURA | 554969 | 26 | No especificado | Concreto | Pilote # 40- Torre 4 | 2026-03-13 | 2026-03-18 | 2026-03-27 | 14 | 102 | 8171.282 | 31 | 287.7 | 358.9 | 35.2 | 113.5 | 3-Columnar |  | 19
27914 - ALBURA | 554969 | 26 | No especificado | Concreto | Pilote # 40- Torre 4 | 2026-03-13 | 2026-03-18 | 2026-03-20 | 7 | 102 | 8171.282 | 31 | 263 | 328.3 | 32.2 | 103.9 | 3-Columnar |  | 14
27914 - ALBURA | 554969 | 26 | No especificado | Concreto | Pilote # 40- Torre 4 | 2026-03-13 | 2026-03-18 | 2026-03-20 | 7 | 102 | 8171.282 | 31 | 260.2 | 324.3 | 31.8 | 102.6 | 3-Columnar |  | 14
27914 - ALBURA | 554969 | 26 | No especificado | Concreto | Pilote # 40- Torre 4 | 2026-03-13 | 2026-03-18 | 2026-03-20 | 7 | 102 | 8171.282 | 31 | 257.1 | 321.2 | 31.5 | 101.6 | 3-Columnar |  | 14
27914 - ALBURA | 554969 | 25 | No especificado | Concreto | Pilote # 65 - Torre 4 | 2026-03-13 | 2026-03-18 | 2026-03-27 | 14 | 102 | 8171.282 | 31 | 316 | 394.6 | 38.7 | 124.8 | 3-Columnar |  | 19
27914 - ALBURA | 554969 | 25 | No especificado | Concreto | Pilote # 65 - Torre 4 | 2026-03-13 | 2026-03-18 | 2026-03-27 | 14 | 102 | 8171.282 | 31 | 310 | 386.5 | 37.9 | 122.3 | 3-Columnar |  | 19
27914 - ALBURA | 554969 | 25 | No especificado | Concreto | Pilote # 65 - Torre 4 | 2026-03-13 | 2026-03-18 | 2026-03-27 | 14 | 102 | 8171.282 | 31 | 304.2 | 379.3 | 37.2 | 120 | 3-Columnar |  | 19
27914 - ALBURA | 554969 | 25 | No especificado | Concreto | Pilote # 65 - Torre 4 | 2026-03-13 | 2026-03-18 | 2026-03-20 | 7 | 102 | 8171.282 | 31 | 283.3 | 353.8 | 34.7 | 111.9 | 3-Columnar |  | 14
27914 - ALBURA | 554969 | 25 | No especificado | Concreto | Pilote # 65 - Torre 4 | 2026-03-13 | 2026-03-18 | 2026-03-20 | 7 | 102 | 8171.282 | 31 | 281.7 | 351.8 | 34.5 | 111.3 | 3-Columnar |  | 14
27914 - ALBURA | 554969 | 25 | No especificado | Concreto | Pilote # 65 - Torre 4 | 2026-03-13 | 2026-03-18 | 2026-03-20 | 7 | 102 | 8171.282 | 31 | 279.5 | 348.7 | 34.2 | 110.3 | 3-Columnar |  | 14
27914 - ALBURA | 554970 | 27 | No especificado | Concreto | Pilote #19 Torre 4 | 2026-03-14 | 2026-03-19 | 2026-04-11 | 28 | 101 | 8011.847 | 31 | 391.5 | 498.6 | 48.9 | 157.7 | 2-Cónica y dividida |  | 32
27914 - ALBURA | 554970 | 27 | No especificado | Concreto | Pilote #19 Torre 4 | 2026-03-14 | 2026-03-19 | 2026-04-11 | 28 | 100 | 7853.982 | 31 | 389.2 | 505.8 | 49.6 | 160 | 2-Cónica y dividida |  | 32
27914 - ALBURA | 554970 | 27 | No especificado | Concreto | Pilote #19 Torre 4 | 2026-03-14 | 2026-03-19 | 2026-04-11 | 28 | 101 | 8011.847 | 31 | 387.2 | 492.5 | 48.3 | 155.8 | 2-Cónica y dividida |  | 32
27914 - ALBURA | 554970 | 26 | No especificado | Concreto | Pilote #40 Torre 4 | 2026-03-13 | 2026-03-19 | 2026-04-10 | 28 | 100 | 7853.982 | 31 | 314.7 | 408.9 | 40.1 | 129.4 | 2-Cónica y dividida |  | 31
27914 - ALBURA | 554970 | 26 | No especificado | Concreto | Pilote #40 Torre 4 | 2026-03-13 | 2026-03-19 | 2026-04-10 | 28 | 101 | 8011.847 | 31 | 312.8 | 397.7 | 39 | 125.8 | 2-Cónica y dividida |  | 31
27914 - ALBURA | 554970 | 26 | No especificado | Concreto | Pilote #40 Torre 4 | 2026-03-13 | 2026-03-19 | 2026-04-10 | 28 | 100 | 7853.982 | 31 | 310.9 | 403.8 | 39.6 | 127.7 | 2-Cónica y dividida |  | 31
27914 - ALBURA | 554970 | 25 | No especificado | Concreto | Pilote #65 Torre 4 | 2026-03-13 | 2026-03-19 | 2026-04-10 | 28 | 101 | 8011.847 | 31 | 358.2 | 455.8 | 44.7 | 144.2 | 2-Cónica y dividida |  | 31
27914 - ALBURA | 554970 | 25 | No especificado | Concreto | Pilote #65 Torre 4 | 2026-03-13 | 2026-03-19 | 2026-04-10 | 28 | 100 | 7853.982 | 31 | 356.9 | 463 | 45.4 | 146.5 | 2-Cónica y dividida |  | 31
27914 - ALBURA | 554970 | 25 | No especificado | Concreto | Pilote #65 Torre 4 | 2026-03-13 | 2026-03-19 | 2026-04-10 | 28 | 101 | 8011.847 | 31 | 354.9 | 451.7 | 44.3 | 142.9 | 2-Cónica y dividida |  | 31
27914 - ALBURA | 554970 | 24 | No especificado | Concreto | Pilote #22 Torre 4 | 2026-03-12 | 2026-03-19 | 2026-04-09 | 28 | 100 | 7853.982 | 31 | 333.8 | 433.4 | 42.5 | 137.1 | 2-Cónica y dividida |  | 31
27914 - ALBURA | 554970 | 24 | No especificado | Concreto | Pilote #22 Torre 4 | 2026-03-12 | 2026-03-19 | 2026-04-09 | 28 | 101 | 8011.847 | 31 | 331.7 | 422.2 | 41.4 | 133.5 | 2-Cónica y dividida |  | 31
27914 - ALBURA | 554970 | 24 | No especificado | Concreto | Pilote #22 Torre 4 | 2026-03-12 | 2026-03-19 | 2026-04-09 | 28 | 100 | 7853.982 | 31 | 329.6 | 428.3 | 42 | 135.5 | 2-Cónica y dividida |  | 31
27914 - ALBURA | 554970 | 23 | No especificado | Concreto | Pilote #41 Torre 4 | 2026-03-12 | 2026-03-19 | 2026-04-09 | 28 | 101 | 8011.847 | 31 | 391.7 | 498.6 | 48.9 | 157.7 | 2-Cónica y dividida |  | 31
27914 - ALBURA | 554970 | 23 | No especificado | Concreto | Pilote #41 Torre 4 | 2026-03-12 | 2026-03-19 | 2026-04-09 | 28 | 100 | 7853.982 | 31 | 389.6 | 505.8 | 49.6 | 160 | 2-Cónica y dividida |  | 31
27914 - ALBURA | 554970 | 23 | No especificado | Concreto | Pilote #41 Torre 4 | 2026-03-12 | 2026-03-19 | 2026-04-09 | 28 | 101 | 8011.847 | 31 | 387.9 | 493.5 | 48.4 | 156.1 | 2-Cónica y dividida |  | 31
27914 - ALBURA | 554970 | 22 | No especificado | Concreto | Pilote #66 Torre 4 | 2026-03-11 | 2026-03-19 | 2026-04-08 | 28 | 100 | 7853.982 | 31 | 360.7 | 468.1 | 45.9 | 148.1 | 2-Cónica y dividida |  | 27
27914 - ALBURA | 554970 | 22 | No especificado | Concreto | Pilote #66 Torre 4 | 2026-03-11 | 2026-03-19 | 2026-04-08 | 28 | 101 | 8011.847 | 31 | 363.5 | 463 | 45.4 | 146.5 | 2-Cónica y dividida |  | 27
27914 - ALBURA | 554970 | 22 | No especificado | Concreto | Pilote #66 Torre 4 | 2026-03-11 | 2026-03-19 | 2026-04-08 | 28 | 100 | 7853.982 | 31 | 359.6 | 467 | 45.8 | 147.7 | 2-Cónica y dividida |  | 27
27914 - ALBURA | 554970 | 21 | No especificado | Concreto | Pilote #8 Torre 4 | 2026-03-11 | 2026-03-19 | 2026-04-08 | 28 | 101 | 8011.847 | 31 | 370.3 | 471.1 | 46.2 | 149 | 2-Cónica y dividida |  | 27
27914 - ALBURA | 554970 | 21 | No especificado | Concreto | Pilote #8 Torre 4 | 2026-03-11 | 2026-03-19 | 2026-04-08 | 28 | 100 | 7853.982 | 31 | 377.8 | 490.5 | 48.1 | 155.2 | 2-Cónica y dividida |  | 27
27914 - ALBURA | 554970 | 21 | No especificado | Concreto | Pilote #8 Torre 4 | 2026-03-11 | 2026-03-19 | 2026-04-08 | 28 | 101 | 8011.847 | 31 | 375.9 | 478.2 | 46.9 | 151.3 | 2-Cónica y dividida |  | 27
27914 - ALBURA | 554965 | 13 | No especificado | Concreto | Pilote # 53 torre 4 | 2026-03-03 | 2026-03-05 | 2026-03-31 | 28 | 100 | 7853.982 | 31 | 285.4 | 370.2 | 36.3 | 117.1 | 2-Cónica y dividida |  | 21
27914 - ALBURA | 554965 | 13 | No especificado | Concreto | Pilote # 53 torre 4 | 2026-03-03 | 2026-03-05 | 2026-03-31 | 28 | 101 | 8011.847 | 31 | 283.6 | 361 | 35.4 | 114.2 | 2-Cónica y dividida |  | 21
27914 - ALBURA | 554965 | 13 | No especificado | Concreto | Pilote # 53 torre 4 | 2026-03-03 | 2026-03-05 | 2026-03-31 | 28 | 100 | 7853.982 | 31 | 281.9 | 366.1 | 35.9 | 115.8 | 2-Cónica y dividida |  | 21
27914 - ALBURA | 554965 | 12 | No especificado | Concreto | Pilote # 16 torre 4 | 2026-03-02 | 2026-03-05 | 2026-03-30 | 28 | 101 | 8011.847 | 31 | 302.3 | 384.4 | 37.7 | 121.6 | 2-Cónica y dividida |  | 21
27914 - ALBURA | 554965 | 12 | No especificado | Concreto | Pilote # 16 torre 4 | 2026-03-02 | 2026-03-05 | 2026-03-30 | 28 | 100 | 7853.982 | 31 | 301.4 | 391.6 | 38.4 | 123.9 | 2-Cónica y dividida |  | 21
27914 - ALBURA | 554965 | 12 | No especificado | Concreto | Pilote # 16 torre 4 | 2026-03-02 | 2026-03-05 | 2026-03-30 | 28 | 101 | 8011.847 | 31 | 298.4 | 379.3 | 37.2 | 120 | 2-Cónica y dividida |  | 21
27914 - ALBURA | 554965 | 11 | No especificado | Concreto | Pilote # 38 torre 4 | 2026-02-28 | 2026-03-05 | 2026-03-28 | 28 | 100 | 7853.982 | 31 | 286.1 | 371.2 | 36.4 | 117.4 | 2-Cónica y dividida |  | 17
27914 - ALBURA | 554965 | 11 | No especificado | Concreto | Pilote # 38 torre 4 | 2026-02-28 | 2026-03-05 | 2026-03-28 | 28 | 101 | 8011.847 | 31 | 284.9 | 363 | 35.6 | 114.8 | 2-Cónica y dividida |  | 17
27914 - ALBURA | 554965 | 11 | No especificado | Concreto | Pilote # 38 torre 4 | 2026-02-28 | 2026-03-05 | 2026-03-28 | 28 | 100 | 7853.982 | 31 | 282.6 | 367.1 | 36 | 116.1 | 2-Cónica y dividida |  | 17
27914 - ALBURA | 554965 | 10 | No especificado | Concreto | Pilote # 62 torre 4 | 2026-02-27 | 2026-03-05 | 2026-03-27 | 28 | 101 | 8011.847 | 31 | 283.9 | 361 | 35.4 | 114.2 | 2-Cónica y dividida |  | 17
27914 - ALBURA | 554965 | 10 | No especificado | Concreto | Pilote # 62 torre 4 | 2026-02-27 | 2026-03-05 | 2026-03-27 | 28 | 100 | 7853.982 | 31 | 281.9 | 366.1 | 35.9 | 115.8 | 2-Cónica y dividida |  | 17
27914 - ALBURA | 554965 | 10 | No especificado | Concreto | Pilote # 62 torre 4 | 2026-02-27 | 2026-03-05 | 2026-03-27 | 28 | 101 | 8011.847 | 31 | 279.5 | 355.9 | 34.9 | 112.6 | 2-Cónica y dividida |  | 17
27914 - ALBURA | 554965 | 9 | No especificado | Concreto | Pilote # 5 torre 4 | 2026-02-27 | 2026-03-05 | 2026-03-27 | 28 | 100 | 7853.982 | 31 | 338.1 | 438.5 | 43 | 138.7 | 2-Cónica y dividida |  | 17
27914 - ALBURA | 554965 | 9 | No especificado | Concreto | Pilote # 5 torre 4 | 2026-02-27 | 2026-03-05 | 2026-03-27 | 28 | 101 | 8011.847 | 31 | 336.2 | 428.3 | 42 | 135.5 | 2-Cónica y dividida |  | 17
27914 - ALBURA | 554965 | 9 | No especificado | Concreto | Pilote # 5 torre 4 | 2026-02-27 | 2026-03-05 | 2026-03-27 | 28 | 100 | 7853.982 | 31 | 334.9 | 434.4 | 42.6 | 137.4 | 2-Cónica y dividida |  | 17
27914 - ALBURA | 554965 | 8 | No especificado | Concreto | Pilote # 25 torre 4 | 2026-02-26 | 2026-03-05 | 2026-03-26 | 28 | 101 | 8011.847 | 31 | 281.4 | 357.9 | 35.1 | 113.2 | 2-Cónica y dividida |  | 13
27914 - ALBURA | 554965 | 8 | No especificado | Concreto | Pilote # 25 torre 4 | 2026-02-26 | 2026-03-05 | 2026-03-26 | 28 | 100 | 7853.982 | 31 | 279.5 | 363 | 35.6 | 114.8 | 2-Cónica y dividida |  | 13
27914 - ALBURA | 554965 | 8 | No especificado | Concreto | Pilote # 25 torre 4 | 2026-02-26 | 2026-03-05 | 2026-03-26 | 28 | 101 | 8011.847 | 31 | 277.5 | 352.8 | 34.6 | 111.6 | 2-Cónica y dividida |  | 13
27914 - ALBURA | 554965 | 7 | No especificado | Concreto | Pilote # 49 torre 4 | 2026-02-26 | 2026-03-05 | 2026-03-26 | 28 | 100 | 7853.982 | 31 | 298.4 | 387.5 | 38 | 122.6 | 2-Cónica y dividida |  | 13
27914 - ALBURA | 554965 | 7 | No especificado | Concreto | Pilote # 49 torre 4 | 2026-02-26 | 2026-03-05 | 2026-03-26 | 28 | 101 | 8011.847 | 31 | 296.3 | 377.3 | 37 | 119.4 | 2-Cónica y dividida |  | 13
27914 - ALBURA | 554965 | 7 | No especificado | Concreto | Pilote # 49 torre 4 | 2026-02-26 | 2026-03-05 | 2026-03-26 | 28 | 100 | 7853.982 | 31 | 294.2 | 382.4 | 37.5 | 121 | 2-Cónica y dividida |  | 13
27914 - ALBURA | 554965 | 6 | No especificado | Concreto | Pilote # 9 torre 4 | 2026-02-25 | 2026-03-05 | 2026-03-25 | 28 | 101 | 8011.847 | 31 | 329.7 | 420.1 | 41.2 | 132.9 | 2-Cónica y dividida |  | 13
27914 - ALBURA | 554965 | 6 | No especificado | Concreto | Pilote # 9 torre 4 | 2026-02-25 | 2026-03-05 | 2026-03-25 | 28 | 100 | 7853.982 | 31 | 325.9 | 423.2 | 41.5 | 133.9 | 2-Cónica y dividida |  | 13
27914 - ALBURA | 554965 | 6 | No especificado | Concreto | Pilote # 9 torre 4 | 2026-02-25 | 2026-03-05 | 2026-03-25 | 28 | 101 | 8011.847 | 31 | 326.3 | 415 | 40.7 | 131.3 | 2-Cónica y dividida |  | 13
27914 - ALBURA | 554965 | 5 | No especificado | Concreto | Pilote # 35 torre 4 | 2026-02-25 | 2026-03-05 | 2026-03-25 | 28 | 100 | 7853.982 | 31 | 319.6 | 415 | 40.7 | 131.3 | 2-Cónica y dividida |  | 13
27914 - ALBURA | 554965 | 5 | No especificado | Concreto | Pilote # 35 torre 4 | 2026-02-25 | 2026-03-05 | 2026-03-25 | 28 | 101 | 8011.847 | 31 | 317.8 | 404.8 | 39.7 | 128.1 | 2-Cónica y dividida |  | 13
27914 - ALBURA | 554965 | 5 | No especificado | Concreto | Pilote # 35 torre 4 | 2026-02-25 | 2026-03-05 | 2026-03-25 | 28 | 100 | 7853.982 | 31 | 314.2 | 407.9 | 40 | 129 | 2-Cónica y dividida |  | 13
27914 - ALBURA | 554968 | 24 | No especificado | Concreto | Pilote # 22 - Torre 4 | 2026-03-12 | 2026-03-16 | 2026-03-26 | 14 | 102 | 8171.282 | 31 | 276.8 | 345.7 | 33.9 | 109.4 | 3-Columnar |  | 18
27914 - ALBURA | 554968 | 24 | No especificado | Concreto | Pilote # 22 - Torre 4 | 2026-03-12 | 2026-03-16 | 2026-03-26 | 14 | 102 | 8171.282 | 31 | 270.1 | 337.5 | 33.1 | 106.8 | 3-Columnar |  | 18
27914 - ALBURA | 554968 | 24 | No especificado | Concreto | Pilote # 22 - Torre 4 | 2026-03-12 | 2026-03-16 | 2026-03-26 | 14 | 102 | 8171.282 | 31 | 261.7 | 326.3 | 32 | 103.2 | 3-Columnar |  | 18
27914 - ALBURA | 554968 | 24 | No especificado | Concreto | Pilote # 22 - Torre 4 | 2026-03-12 | 2026-03-16 | 2026-03-19 | 7 | 102 | 8171.282 | 31 | 250.3 | 312 | 30.6 | 98.7 | 4-Transversal |  | 11
27914 - ALBURA | 554968 | 24 | No especificado | Concreto | Pilote # 22 - Torre 4 | 2026-03-12 | 2026-03-16 | 2026-03-19 | 7 | 102 | 8171.282 | 31 | 246.9 | 308 | 30.2 | 97.4 | 4-Transversal |  | 11
27914 - ALBURA | 554968 | 24 | No especificado | Concreto | Pilote # 22 - Torre 4 | 2026-03-12 | 2026-03-16 | 2026-03-19 | 7 | 102 | 8171.282 | 31 | 240.6 | 299.8 | 29.4 | 94.8 | 4-Transversal |  | 11
27914 - ALBURA | 554968 | 23 | No especificado | Concreto | Pilote # 41 - Torre 4 | 2026-03-12 | 2026-03-16 | 2026-03-26 | 14 | 102 | 8171.282 | 31 | 339.8 | 424.2 | 41.6 | 134.2 | 3-Columnar |  | 18
27914 - ALBURA | 554968 | 23 | No especificado | Concreto | Pilote # 41 - Torre 4 | 2026-03-12 | 2026-03-16 | 2026-03-26 | 14 | 102 | 8171.282 | 31 | 335.5 | 419.1 | 41.1 | 132.6 | 3-Columnar |  | 18
27914 - ALBURA | 554968 | 23 | No especificado | Concreto | Pilote # 41 - Torre 4 | 2026-03-12 | 2026-03-16 | 2026-03-26 | 14 | 102 | 8171.282 | 31 | 329.3 | 410.9 | 40.3 | 130 | 3-Columnar |  | 18
27914 - ALBURA | 554968 | 23 | No especificado | Concreto | Pilote # 41 - Torre 4 | 2026-03-12 | 2026-03-16 | 2026-03-19 | 7 | 102 | 8171.282 | 31 | 305.2 | 381.4 | 37.4 | 120.6 | 3-Columnar |  | 11
27914 - ALBURA | 554968 | 23 | No especificado | Concreto | Pilote # 41 - Torre 4 | 2026-03-12 | 2026-03-16 | 2026-03-19 | 7 | 102 | 8171.282 | 31 | 300.3 | 375.3 | 36.8 | 118.7 | 3-Columnar |  | 11
27914 - ALBURA | 554968 | 23 | No especificado | Concreto | Pilote # 41 - Torre 4 | 2026-03-12 | 2026-03-16 | 2026-03-19 | 7 | 102 | 8171.282 | 31 | 293.5 | 366.1 | 35.9 | 115.8 | 3-Columnar |  | 11
27914 - ALBURA | 554968 | 22 | No especificado | Concreto | Pilote # 66 - Torre 4 | 2026-03-11 | 2026-03-16 | 2026-03-25 | 14 | 102 | 8171.282 | 31 | 292.2 | 365.1 | 35.8 | 115.5 | 3-Columnar |  | 16
27914 - ALBURA | 554968 | 22 | No especificado | Concreto | Pilote # 66 - Torre 4 | 2026-03-11 | 2026-03-16 | 2026-03-25 | 14 | 102 | 8171.282 | 31 | 286.5 | 357.9 | 35.1 | 113.2 | 3-Columnar |  | 16
27914 - ALBURA | 554968 | 22 | No especificado | Concreto | Pilote # 66 - Torre 4 | 2026-03-11 | 2026-03-16 | 2026-03-25 | 14 | 102 | 8171.282 | 31 | 282.3 | 351.8 | 34.5 | 111.3 | 3-Columnar |  | 16
27914 - ALBURA | 554968 | 22 | No especificado | Concreto | Pilote # 66 - Torre 4 | 2026-03-11 | 2026-03-16 | 2026-03-18 | 7 | 102 | 8171.282 | 31 | 267.8 | 334.5 | 32.8 | 105.8 | 3-Columnar |  | 10
27914 - ALBURA | 554968 | 22 | No especificado | Concreto | Pilote # 66 - Torre 4 | 2026-03-11 | 2026-03-16 | 2026-03-18 | 7 | 102 | 8171.282 | 31 | 263.4 | 328.3 | 32.2 | 103.9 | 3-Columnar |  | 10
27914 - ALBURA | 554968 | 22 | No especificado | Concreto | Pilote # 66 - Torre 4 | 2026-03-11 | 2026-03-16 | 2026-03-18 | 7 | 102 | 8171.282 | 31 | 258.6 | 322.2 | 31.6 | 101.9 | 3-Columnar |  | 10
27914 - ALBURA | 554968 | 21 | No especificado | Concreto | Pilote # 8 - Torre 4 | 2026-03-11 | 2026-03-16 | 2026-03-25 | 14 | 102 | 8171.282 | 31 | 329.5 | 410.9 | 40.3 | 130 | 3-Columnar |  | 16
27914 - ALBURA | 554968 | 21 | No especificado | Concreto | Pilote # 8 - Torre 4 | 2026-03-11 | 2026-03-16 | 2026-03-25 | 14 | 102 | 8171.282 | 31 | 321.2 | 400.7 | 39.3 | 126.8 | 3-Columnar |  | 16
27914 - ALBURA | 554968 | 21 | No especificado | Concreto | Pilote # 8 - Torre 4 | 2026-03-11 | 2026-03-16 | 2026-03-25 | 14 | 102 | 8171.282 | 31 | 322.8 | 402.8 | 39.5 | 127.4 | 3-Columnar |  | 16
27914 - ALBURA | 554968 | 21 | No especificado | Concreto | Pilote # 8 - Torre 4 | 2026-03-11 | 2026-03-16 | 2026-03-18 | 7 | 102 | 8171.282 | 31 | 283.1 | 352.8 | 34.6 | 111.6 | 3-Columnar |  | 10
27914 - ALBURA | 554968 | 21 | No especificado | Concreto | Pilote # 8 - Torre 4 | 2026-03-11 | 2026-03-16 | 2026-03-18 | 7 | 102 | 8171.282 | 31 | 278.6 | 347.7 | 34.1 | 110 | 3-Columnar |  | 10
27914 - ALBURA | 554968 | 21 | No especificado | Concreto | Pilote # 8 - Torre 4 | 2026-03-11 | 2026-03-16 | 2026-03-18 | 7 | 102 | 8171.282 | 31 | 275.4 | 343.6 | 33.7 | 108.7 | 3-Columnar |  | 10
27914 - ALBURA | 554968 | 20 | No especificado | Concreto | Pilote # 36 - Torre 4 | 2026-03-10 | 2026-03-16 | 2026-03-24 | 14 | 102 | 8171.282 | 31 | 293.8 | 367.1 | 36 | 116.1 | 3-Columnar |  | 15
27914 - ALBURA | 554968 | 20 | No especificado | Concreto | Pilote # 36 - Torre 4 | 2026-03-10 | 2026-03-16 | 2026-03-24 | 14 | 102 | 8171.282 | 31 | 289.2 | 361 | 35.4 | 114.2 | 3-Columnar |  | 15
27914 - ALBURA | 554968 | 20 | No especificado | Concreto | Pilote # 36 - Torre 4 | 2026-03-10 | 2026-03-16 | 2026-03-24 | 14 | 102 | 8171.282 | 31 | 286.1 | 356.9 | 35 | 112.9 | 3-Columnar |  | 15
27914 - ALBURA | 554968 | 20 | No especificado | Concreto | Pilote # 36 - Torre 4 | 2026-03-10 | 2026-03-16 | 2026-03-17 | 7 | 102 | 8171.282 | 31 | 252.6 | 315.1 | 30.9 | 99.7 | 3-Columnar |  | 9
27914 - ALBURA | 554968 | 20 | No especificado | Concreto | Pilote # 36 - Torre 4 | 2026-03-10 | 2026-03-16 | 2026-03-17 | 7 | 102 | 8171.282 | 31 | 248.3 | 310 | 30.4 | 98.1 | 3-Columnar |  | 9
27914 - ALBURA | 554968 | 20 | No especificado | Concreto | Pilote # 36 - Torre 4 | 2026-03-10 | 2026-03-16 | 2026-03-17 | 7 | 102 | 8171.282 | 31 | 244.8 | 305.9 | 30 | 96.8 | 3-Columnar |  | 9
27914 - ALBURA | 554968 | 19 | No especificado | Concreto | Pilote # 59 - Torre 4 | 2026-03-09 | 2026-03-16 | 2026-03-23 | 14 | 102 | 8171.282 | 31 | 287 | 357.9 | 35.1 | 113.2 | 3-Columnar |  | 15
27914 - ALBURA | 554968 | 19 | No especificado | Concreto | Pilote # 59 - Torre 4 | 2026-03-09 | 2026-03-16 | 2026-03-23 | 14 | 102 | 8171.282 | 31 | 283 | 352.8 | 34.6 | 111.6 | 3-Columnar |  | 15
27914 - ALBURA | 554968 | 19 | No especificado | Concreto | Pilote # 59 - Torre 4 | 2026-03-09 | 2026-03-16 | 2026-03-23 | 14 | 102 | 8171.282 | 31 | 278.3 | 347.7 | 34.1 | 110 | 3-Columnar |  | 15
27914 - ALBURA | 554968 | 19 | No especificado | Concreto | Pilote # 59 - Torre 4 | 2026-03-09 | 2026-03-16 | 2026-03-16 | 7 | 102 | 8171.282 | 31 | 243.6 | 303.9 | 29.8 | 96.1 | 3-Columnar |  | 9
27914 - ALBURA | 554968 | 19 | No especificado | Concreto | Pilote # 59 - Torre 4 | 2026-03-09 | 2026-03-16 | 2026-03-16 | 7 | 102 | 8171.282 | 31 | 239 | 297.8 | 29.2 | 94.2 | 3-Columnar |  | 9
27914 - ALBURA | 554968 | 19 | No especificado | Concreto | Pilote # 59 - Torre 4 | 2026-03-09 | 2026-03-16 | 2026-03-16 | 7 | 102 | 8171.282 | 31 | 232.8 | 290.6 | 28.5 | 91.9 | 3-Columnar |  | 9
27914 - ALBURA | 554967 | 20 | No especificado | Concreto | Pilote #36 torre 4 | 2026-03-10 | 2026-03-14 | 2026-04-07 | 28 | 101 | 8011.847 | 31 | 319.7 | 406.9 | 39.9 | 128.7 | 2-Cónica y dividida |  | 25
27914 - ALBURA | 554967 | 20 | No especificado | Concreto | Pilote #36 torre 4 | 2026-03-10 | 2026-03-14 | 2026-04-07 | 28 | 100 | 7853.982 | 31 | 326.2 | 423.2 | 41.5 | 133.9 | 2-Cónica y dividida |  | 25
27914 - ALBURA | 554967 | 20 | No especificado | Concreto | Pilote #36 torre 4 | 2026-03-10 | 2026-03-14 | 2026-04-07 | 28 | 101 | 8011.847 | 31 | 324.9 | 414 | 40.6 | 131 | 2-Cónica y dividida |  | 25
27914 - ALBURA | 554967 | 19 | No especificado | Concreto | Pilote #59 torre 4 | 2026-03-09 | 2026-03-14 | 2026-04-06 | 28 | 100 | 7853.982 | 31 | 316.7 | 410.9 | 40.3 | 130 | 2-Cónica y dividida |  | 25
27914 - ALBURA | 554967 | 19 | No especificado | Concreto | Pilote #59 torre 4 | 2026-03-09 | 2026-03-14 | 2026-04-06 | 28 | 101 | 8011.847 | 31 | 314.8 | 400.7 | 39.3 | 126.8 | 2-Cónica y dividida |  | 25
27914 - ALBURA | 554967 | 19 | No especificado | Concreto | Pilote #59 torre 4 | 2026-03-09 | 2026-03-14 | 2026-04-06 | 28 | 100 | 7853.982 | 31 | 312.9 | 405.8 | 39.8 | 128.4 | 2-Cónica y dividida |  | 25
27914 - ALBURA | 554967 | 18 | No especificado | Concreto | Pilote #3 torre 4 | 2026-03-05 | 2026-03-14 | 2026-04-02 | 28 | 101 | 8011.847 | 31 | 289.5 | 368.1 | 36.1 | 116.5 | 2-Cónica y dividida |  | 23
27914 - ALBURA | 554967 | 18 | No especificado | Concreto | Pilote #3 torre 4 | 2026-03-05 | 2026-03-14 | 2026-04-02 | 28 | 100 | 7853.982 | 31 | 284.7 | 369.1 | 36.2 | 116.8 | 2-Cónica y dividida |  | 23
27914 - ALBURA | 554967 | 18 | No especificado | Concreto | Pilote #3 torre 4 | 2026-03-05 | 2026-03-14 | 2026-04-02 | 28 | 101 | 8011.847 | 31 | 282.9 | 360 | 35.3 | 113.9 | 2-Cónica y dividida |  | 23
27914 - ALBURA | 554967 | 17 | No especificado | Concreto | Pilote #27 torre 4 | 2026-03-05 | 2026-03-14 | 2026-04-02 | 28 | 100 | 7853.982 | 31 | 357.8 | 465 | 45.6 | 147.1 | 2-Cónica y dividida |  | 23
27914 - ALBURA | 554967 | 17 | No especificado | Concreto | Pilote #27 torre 4 | 2026-03-05 | 2026-03-14 | 2026-04-02 | 28 | 101 | 8011.847 | 31 | 355.9 | 452.8 | 44.4 | 143.2 | 2-Cónica y dividida |  | 23
27914 - ALBURA | 554967 | 17 | No especificado | Concreto | Pilote #27 torre 4 | 2026-03-05 | 2026-03-14 | 2026-04-02 | 28 | 100 | 7853.982 | 31 | 353.3 | 458.9 | 45 | 145.2 | 2-Cónica y dividida |  | 23
27914 - ALBURA | 554967 | 16 | No especificado | Concreto | Pilote #51 torre 4 | 2026-03-04 | 2026-03-14 | 2026-04-01 | 28 | 101 | 8011.847 | 31 | 317.6 | 403.8 | 39.6 | 127.7 | 2-Cónica y dividida |  | 22
27914 - ALBURA | 554967 | 16 | No especificado | Concreto | Pilote #51 torre 4 | 2026-03-04 | 2026-03-14 | 2026-04-01 | 28 | 100 | 7853.982 | 31 | 314.8 | 408.9 | 40.1 | 129.4 | 2-Cónica y dividida |  | 22
27914 - ALBURA | 554967 | 16 | No especificado | Concreto | Pilote #51 torre 4 | 2026-03-04 | 2026-03-14 | 2026-04-01 | 28 | 101 | 8011.847 | 31 | 313.9 | 399.7 | 39.2 | 126.5 | 2-Cónica y dividida |  | 22
27914 - ALBURA | 554967 | 15 | No especificado | Concreto | Pilote #7 torre 4 | 2026-03-04 | 2026-03-14 | 2026-04-01 | 28 | 100 | 7853.982 | 31 | 328.1 | 426.2 | 41.8 | 134.8 | 2-Cónica y dividida |  | 22
27914 - ALBURA | 554967 | 15 | No especificado | Concreto | Pilote #7 torre 4 | 2026-03-04 | 2026-03-14 | 2026-04-01 | 28 | 101 | 8011.847 | 31 | 326.8 | 416 | 40.8 | 131.6 | 2-Cónica y dividida |  | 22
27914 - ALBURA | 554967 | 15 | No especificado | Concreto | Pilote #7 torre 4 | 2026-03-04 | 2026-03-14 | 2026-04-01 | 28 | 100 | 7853.982 | 31 | 324.9 | 422.2 | 41.4 | 133.5 | 2-Cónica y dividida |  | 22
27914 - ALBURA | 554967 | 14 | No especificado | Concreto | Pilote #30 torre 4 | 2026-03-03 | 2026-03-14 | 2026-03-31 | 28 | 101 | 8011.847 | 31 | 290.5 | 370.2 | 36.3 | 117.1 | 2-Cónica y dividida |  | 21
27914 - ALBURA | 554967 | 14 | No especificado | Concreto | Pilote #30 torre 4 | 2026-03-03 | 2026-03-14 | 2026-03-31 | 28 | 100 | 7853.982 | 31 | 288.4 | 374.2 | 36.7 | 118.4 | 2-Cónica y dividida |  | 21
27914 - ALBURA | 554967 | 14 | No especificado | Concreto | Pilote #30 torre 4 | 2026-03-03 | 2026-03-14 | 2026-03-31 | 28 | 101 | 8011.847 | 31 | 296.9 | 378.3 | 37.1 | 119.7 | 2-Cónica y dividida |  | 21
27914 - ALBURA | 554962 | 4 | No especificado | Concreto | Pilote #56 torre 4 | 2026-02-24 | 2026-02-26 | 2026-03-24 | 28 | 100 | 7853.982 | 31 | 297 | 385.5 | 37.8 | 121.9 | 2-Cónica y dividida |  | 13
27914 - ALBURA | 554962 | 4 | No especificado | Concreto | Pilote #56 torre 4 | 2026-02-24 | 2026-02-26 | 2026-03-24 | 28 | 101 | 8011.847 | 31 | 294.2 | 374.2 | 36.7 | 118.4 | 2-Cónica y dividida |  | 13
27914 - ALBURA | 554962 | 4 | No especificado | Concreto | Pilote #56 torre 4 | 2026-02-24 | 2026-02-26 | 2026-03-24 | 28 | 100 | 7853.982 | 31 | 291.8 | 379.3 | 37.2 | 120 | 2-Cónica y dividida |  | 13
27914 - ALBURA | 554962 | 3 | No especificado | Concreto | Pilote #13 torre 4 | 2026-02-23 | 2026-02-26 | 2026-03-23 | 28 | 101 | 8011.847 | 31 | 325.7 | 415 | 40.7 | 131.3 | 2-Cónica y dividida |  | 12
27914 - ALBURA | 554962 | 3 | No especificado | Concreto | Pilote #13 torre 4 | 2026-02-23 | 2026-02-26 | 2026-03-23 | 28 | 100 | 7853.982 | 31 | 323.9 | 420.1 | 41.2 | 132.9 | 2-Cónica y dividida |  | 12
27914 - ALBURA | 554962 | 3 | No especificado | Concreto | Pilote #13 torre 4 | 2026-02-23 | 2026-02-26 | 2026-03-23 | 28 | 101 | 8011.847 | 31 | 322.2 | 409.9 | 40.2 | 129.7 | 2-Cónica y dividida |  | 12
27914 - ALBURA | 554962 | 2 | No especificado | Concreto | Pilote #29 torre 4 | 2026-02-23 | 2026-02-26 | 2026-03-23 | 28 | 100 | 7853.982 | 31 | 318.8 | 414 | 40.6 | 131 | 2-Cónica y dividida |  | 12
27914 - ALBURA | 554962 | 2 | No especificado | Concreto | Pilote #29 torre 4 | 2026-02-23 | 2026-02-26 | 2026-03-23 | 28 | 101 | 8011.847 | 31 | 316.2 | 402.8 | 39.5 | 127.4 | 2-Cónica y dividida |  | 12
27914 - ALBURA | 554962 | 2 | No especificado | Concreto | Pilote #29 torre 4 | 2026-02-23 | 2026-02-26 | 2026-03-23 | 28 | 100 | 7853.982 | 31 | 314.9 | 408.9 | 40.1 | 129.4 | 2-Cónica y dividida |  | 12
27914 - ALBURA | 554962 | 1 | No especificado | Concreto | Pilote #48 torre 4 | 2026-02-21 | 2026-02-26 | 2026-03-21 | 28 | 101 | 8011.847 | 31 | 293.4 | 373.2 | 36.6 | 118.1 | 2-Cónica y dividida |  | 12
27914 - ALBURA | 554962 | 1 | No especificado | Concreto | Pilote #48 torre 4 | 2026-02-21 | 2026-02-26 | 2026-03-21 | 28 | 100 | 7853.982 | 31 | 290.4 | 377.3 | 37 | 119.4 | 2-Cónica y dividida |  | 12
27914 - ALBURA | 554962 | 1 | No especificado | Concreto | Pilote #48 torre 4 | 2026-02-21 | 2026-02-26 | 2026-03-21 | 28 | 101 | 8011.847 | 31 | 288.9 | 368.1 | 36.1 | 116.5 | 2-Cónica y dividida |  | 12
27914 - ALBURA | 554966 | 18 | No especificado | Concreto | Pilote # 3 - Torre 4 | 2026-03-05 | 2026-03-03 | 2026-03-19 | 14 | 102 | 8171.282 | 31 | 246.9 | 308 | 30.2 | 97.4 | 3-Columnar |  | 11
27914 - ALBURA | 554966 | 18 | No especificado | Concreto | Pilote # 3 - Torre 4 | 2026-03-05 | 2026-03-03 | 2026-03-19 | 14 | 102 | 8171.282 | 31 | 238.1 | 296.7 | 29.1 | 93.9 | 3-Columnar |  | 11
27914 - ALBURA | 554966 | 18 | No especificado | Concreto | Pilote # 3 - Torre 4 | 2026-03-05 | 2026-03-03 | 2026-03-19 | 14 | 102 | 8171.282 | 31 | 235.1 | 293.7 | 28.8 | 92.9 | 3-Columnar |  | 11
27914 - ALBURA | 554966 | 18 | No especificado | Concreto | Pilote # 3 - Torre 4 | 2026-03-05 | 2026-03-03 | 2026-03-12 | 7 | 102 | 8171.282 | 31 | 201.6 | 251.9 | 24.7 | 79.7 | 3-Columnar |  | 7
27914 - ALBURA | 554966 | 18 | No especificado | Concreto | Pilote # 3 - Torre 4 | 2026-03-05 | 2026-03-03 | 2026-03-12 | 7 | 102 | 8171.282 | 31 | 198.5 | 247.8 | 24.3 | 78.4 | 3-Columnar |  | 7
27914 - ALBURA | 554966 | 18 | No especificado | Concreto | Pilote # 3 - Torre 4 | 2026-03-05 | 2026-03-03 | 2026-03-12 | 7 | 102 | 8171.282 | 31 | 193.6 | 241.7 | 23.7 | 76.5 | 3-Columnar |  | 7
27914 - ALBURA | 554966 | 17 | No especificado | Concreto | Pilote # 27 - Torre 4 | 2026-03-05 | 2026-03-03 | 2026-03-19 | 14 | 102 | 8171.282 | 31 | 301.2 | 376.3 | 36.9 | 119 | 4-Transversal |  | 11
27914 - ALBURA | 554966 | 17 | No especificado | Concreto | Pilote # 27 - Torre 4 | 2026-03-05 | 2026-03-03 | 2026-03-19 | 14 | 102 | 8171.282 | 31 | 292.6 | 365.1 | 35.8 | 115.5 | 4-Transversal |  | 11
27914 - ALBURA | 554966 | 17 | No especificado | Concreto | Pilote # 27 - Torre 4 | 2026-03-05 | 2026-03-03 | 2026-03-19 | 14 | 102 | 8171.282 | 31 | 289.8 | 362 | 35.5 | 114.5 | 4-Transversal |  | 11
27914 - ALBURA | 554966 | 17 | No especificado | Concreto | Pilote # 27 - Torre 4 | 2026-03-05 | 2026-03-03 | 2026-03-12 | 7 | 102 | 8171.282 | 31 | 251.3 | 314.1 | 30.8 | 99.4 | 3-Columnar |  | 7
27914 - ALBURA | 554966 | 17 | No especificado | Concreto | Pilote # 27 - Torre 4 | 2026-03-05 | 2026-03-03 | 2026-03-12 | 7 | 102 | 8171.282 | 31 | 245.2 | 305.9 | 30 | 96.8 | 3-Columnar |  | 7
27914 - ALBURA | 554966 | 17 | No especificado | Concreto | Pilote # 27 - Torre 4 | 2026-03-05 | 2026-03-03 | 2026-03-12 | 7 | 102 | 8171.282 | 31 | 247.1 | 308 | 30.2 | 97.4 | 3-Columnar |  | 7
27914 - ALBURA | 554966 | 16 | No especificado | Concreto | Pilote # 51 - Torre 4 | 2026-03-04 | 2026-03-03 | 2026-03-18 | 14 | 102 | 8171.282 | 31 | 261.3 | 326.3 | 32 | 103.2 | 3-Columnar |  | 10
27914 - ALBURA | 554966 | 16 | No especificado | Concreto | Pilote # 51 - Torre 4 | 2026-03-04 | 2026-03-03 | 2026-03-18 | 14 | 102 | 8171.282 | 31 | 253.2 | 316.1 | 31 | 100 | 3-Columnar |  | 10
27914 - ALBURA | 554966 | 16 | No especificado | Concreto | Pilote # 51 - Torre 4 | 2026-03-04 | 2026-03-03 | 2026-03-18 | 14 | 102 | 8171.282 | 31 | 256 | 319.2 | 31.3 | 101 | 3-Columnar |  | 10
27914 - ALBURA | 554966 | 16 | No especificado | Concreto | Pilote # 51 - Torre 4 | 2026-03-04 | 2026-03-03 | 2026-03-11 | 7 | 102 | 8171.282 | 31 | 227.3 | 283.5 | 27.8 | 89.7 | 4-Transversal |  | 6
27914 - ALBURA | 554966 | 16 | No especificado | Concreto | Pilote # 51 - Torre 4 | 2026-03-04 | 2026-03-03 | 2026-03-11 | 7 | 102 | 8171.282 | 31 | 220.3 | 275.3 | 27 | 87.1 | 4-Transversal |  | 6
27914 - ALBURA | 554966 | 16 | No especificado | Concreto | Pilote # 51 - Torre 4 | 2026-03-04 | 2026-03-03 | 2026-03-11 | 7 | 102 | 8171.282 | 31 | 214.8 | 268.2 | 26.3 | 84.8 | 4-Transversal |  | 6
27914 - ALBURA | 554966 | 15 | No especificado | Concreto | Pilote # 7 - Torre 4 | 2026-03-04 | 2026-03-03 | 2026-03-18 | 14 | 102 | 8171.282 | 31 | 262 | 327.3 | 32.1 | 103.5 | 3-Columnar |  | 10
27914 - ALBURA | 554966 | 15 | No especificado | Concreto | Pilote # 7 - Torre 4 | 2026-03-04 | 2026-03-03 | 2026-03-18 | 14 | 102 | 8171.282 | 31 | 257.4 | 321.2 | 31.5 | 101.6 | 3-Columnar |  | 10
27914 - ALBURA | 554966 | 15 | No especificado | Concreto | Pilote # 7 - Torre 4 | 2026-03-04 | 2026-03-03 | 2026-03-18 | 14 | 102 | 8171.282 | 31 | 253.2 | 316.1 | 31 | 100 | 3-Columnar |  | 10
27914 - ALBURA | 554966 | 15 | No especificado | Concreto | Pilote # 7 - Torre 4 | 2026-03-04 | 2026-03-03 | 2026-03-11 | 7 | 102 | 8171.282 | 31 | 205.6 | 257 | 25.2 | 81.3 | 3-Columnar |  | 6
27914 - ALBURA | 554966 | 15 | No especificado | Concreto | Pilote # 7 - Torre 4 | 2026-03-04 | 2026-03-03 | 2026-03-11 | 7 | 102 | 8171.282 | 31 | 200.3 | 249.8 | 24.5 | 79 | 3-Columnar |  | 6
27914 - ALBURA | 554966 | 15 | No especificado | Concreto | Pilote # 7 - Torre 4 | 2026-03-04 | 2026-03-03 | 2026-03-11 | 7 | 102 | 8171.282 | 31 | 198.1 | 246.8 | 24.2 | 78.1 | 3-Columnar |  | 6
27914 - ALBURA | 554966 | 14 | No especificado | Concreto | Pilote # 30 - Torre 4 | 2026-03-03 | 2026-03-03 | 2026-03-17 | 14 | 102 | 8171.282 | 31 | 237.4 | 296.7 | 29.1 | 93.9 | 4-Transversal |  | 9
27914 - ALBURA | 554966 | 14 | No especificado | Concreto | Pilote # 30 - Torre 4 | 2026-03-03 | 2026-03-03 | 2026-03-17 | 14 | 102 | 8171.282 | 31 | 230.8 | 287.6 | 28.2 | 91 | 4-Transversal |  | 9
27914 - ALBURA | 554966 | 14 | No especificado | Concreto | Pilote # 30 - Torre 4 | 2026-03-03 | 2026-03-03 | 2026-03-17 | 14 | 102 | 8171.282 | 31 | 229 | 285.5 | 28 | 90.3 | 4-Transversal |  | 9
27914 - ALBURA | 554966 | 14 | No especificado | Concreto | Pilote # 30 - Torre 4 | 2026-03-03 | 2026-03-03 | 2026-03-10 | 7 | 102 | 8171.282 | 31 | 202.4 | 252.9 | 24.8 | 80 | 3-Columnar |  | 5
27914 - ALBURA | 554966 | 14 | No especificado | Concreto | Pilote # 30 - Torre 4 | 2026-03-03 | 2026-03-03 | 2026-03-10 | 7 | 102 | 8171.282 | 31 | 198.6 | 247.8 | 24.3 | 78.4 | 3-Columnar |  | 5
27914 - ALBURA | 554966 | 14 | No especificado | Concreto | Pilote # 30 - Torre 4 | 2026-03-03 | 2026-03-03 | 2026-03-10 | 7 | 102 | 8171.282 | 31 | 196.3 | 244.7 | 24 | 77.4 | 3-Columnar |  | 5
27914 - ALBURA | 554966 | 13 | No especificado | Concreto | Pilote # 53 - Torre 4 | 2026-03-03 | 2026-03-03 | 2026-03-17 | 14 | 102 | 8171.282 | 31 | 263.8 | 329.4 | 32.3 | 104.2 | 3-Columnar |  | 9
27914 - ALBURA | 554966 | 13 | No especificado | Concreto | Pilote # 53 - Torre 4 | 2026-03-03 | 2026-03-03 | 2026-03-17 | 14 | 102 | 8171.282 | 31 | 255.6 | 319.2 | 31.3 | 101 | 3-Columnar |  | 9
27914 - ALBURA | 554966 | 13 | No especificado | Concreto | Pilote # 53 - Torre 4 | 2026-03-03 | 2026-03-03 | 2026-03-17 | 14 | 102 | 8171.282 | 31 | 260.2 | 324.3 | 31.8 | 102.6 | 3-Columnar |  | 9
27914 - ALBURA | 554966 | 13 | No especificado | Concreto | Pilote # 53 - Torre 4 | 2026-03-03 | 2026-03-03 | 2026-03-10 | 7 | 102 | 8171.282 | 31 | 204.3 | 254.9 | 25 | 80.6 | 3-Columnar |  | 5
27914 - ALBURA | 554966 | 13 | No especificado | Concreto | Pilote # 53 - Torre 4 | 2026-03-03 | 2026-03-03 | 2026-03-10 | 7 | 102 | 8171.282 | 31 | 201.6 | 251.9 | 24.7 | 79.7 | 3-Columnar |  | 5
27914 - ALBURA | 554966 | 13 | No especificado | Concreto | Pilote # 53 - Torre 4 | 2026-03-03 | 2026-03-03 | 2026-03-10 | 7 | 102 | 8171.282 | 31 | 198.8 | 247.8 | 24.3 | 78.4 | 3-Columnar |  | 5
27914 - ALBURA | 554964 | 12 | No especificado | Concreto | Pilote # 16 - Torre 4 | 2026-03-02 | 2026-02-26 | 2026-03-16 | 14 | 102 | 8171.282 | 31 | 269 | 335.5 | 32.9 | 106.1 | 3-Columnar |  | 9
27914 - ALBURA | 554964 | 12 | No especificado | Concreto | Pilote # 16 - Torre 4 | 2026-03-02 | 2026-02-26 | 2026-03-16 | 14 | 102 | 8171.282 | 31 | 263.3 | 328.3 | 32.2 | 103.9 | 3-Columnar |  | 9
27914 - ALBURA | 554964 | 12 | No especificado | Concreto | Pilote # 16 - Torre 4 | 2026-03-02 | 2026-02-26 | 2026-03-16 | 14 | 102 | 8171.282 | 31 | 259.2 | 323.3 | 31.7 | 102.3 | 3-Columnar |  | 9
27914 - ALBURA | 554964 | 12 | No especificado | Concreto | Pilote # 16 - Torre 4 | 2026-03-02 | 2026-02-26 | 2026-03-09 | 7 | 102 | 8171.282 | 31 | 225.5 | 281.4 | 27.6 | 89 | 4-Transversal |  | 4
27914 - ALBURA | 554964 | 12 | No especificado | Concreto | Pilote # 16 - Torre 4 | 2026-03-02 | 2026-02-26 | 2026-03-09 | 7 | 102 | 8171.282 | 31 | 219.8 | 274.3 | 26.9 | 86.8 | 4-Transversal |  | 4
27914 - ALBURA | 554964 | 12 | No especificado | Concreto | Pilote # 16 - Torre 4 | 2026-03-02 | 2026-02-26 | 2026-03-09 | 7 | 102 | 8171.282 | 31 | 215.5 | 269.2 | 26.4 | 85.2 | 4-Transversal |  | 4
27914 - ALBURA | 554964 | 11 | No especificado | Concreto | Pilote # 38 - Torre 4 | 2026-02-28 | 2026-02-26 | 2026-03-14 | 14 | 102 | 8171.282 | 31 | 263.3 | 328.3 | 32.2 | 103.9 | 3-Columnar |  | 8
27914 - ALBURA | 554964 | 11 | No especificado | Concreto | Pilote # 38 - Torre 4 | 2026-02-28 | 2026-02-26 | 2026-03-14 | 14 | 102 | 8171.282 | 31 | 254.9 | 318.2 | 31.2 | 100.6 | 3-Columnar |  | 8
27914 - ALBURA | 554964 | 11 | No especificado | Concreto | Pilote # 38 - Torre 4 | 2026-02-28 | 2026-02-26 | 2026-03-14 | 14 | 102 | 8171.282 | 31 | 257.3 | 321.2 | 31.5 | 101.6 | 3-Columnar |  | 8
27914 - ALBURA | 554964 | 11 | No especificado | Concreto | Pilote # 38 - Torre 4 | 2026-02-28 | 2026-02-26 | 2026-03-07 | 7 | 102 | 8171.282 | 31 | 224.8 | 280.4 | 27.5 | 88.7 | 3-Columnar |  | 3
27914 - ALBURA | 554964 | 11 | No especificado | Concreto | Pilote # 38 - Torre 4 | 2026-02-28 | 2026-02-26 | 2026-03-07 | 7 | 102 | 8171.282 | 31 | 231.8 | 289.6 | 28.4 | 91.6 | 3-Columnar |  | 3
27914 - ALBURA | 554964 | 11 | No especificado | Concreto | Pilote # 38 - Torre 4 | 2026-02-28 | 2026-02-26 | 2026-03-07 | 7 | 102 | 8171.282 | 31 | 223.3 | 278.4 | 27.3 | 88.1 | 3-Columnar |  | 3
27914 - ALBURA | 554964 | 10 | No especificado | Concreto | Pilote # 62 - Torre 4 | 2026-02-27 | 2026-02-26 | 2026-03-13 | 14 | 102 | 8171.282 | 31 | 243.6 | 303.9 | 29.8 | 96.1 | 3-Columnar |  | 8
27914 - ALBURA | 554964 | 10 | No especificado | Concreto | Pilote # 62 - Torre 4 | 2026-02-27 | 2026-02-26 | 2026-03-13 | 14 | 102 | 8171.282 | 31 | 247.1 | 308 | 30.2 | 97.4 | 3-Columnar |  | 8
27914 - ALBURA | 554964 | 10 | No especificado | Concreto | Pilote # 62 - Torre 4 | 2026-02-27 | 2026-02-26 | 2026-03-13 | 14 | 102 | 8171.282 | 31 | 241.6 | 301.8 | 29.6 | 95.5 | 3-Columnar |  | 8
27914 - ALBURA | 554964 | 10 | No especificado | Concreto | Pilote # 62 - Torre 4 | 2026-02-27 | 2026-02-26 | 2026-03-06 | 7 | 102 | 8171.282 | 31 | 202.3 | 252.9 | 24.8 | 80 | 3-Columnar |  | 2
27914 - ALBURA | 554964 | 10 | No especificado | Concreto | Pilote # 62 - Torre 4 | 2026-02-27 | 2026-02-26 | 2026-03-06 | 7 | 102 | 8171.282 | 31 | 199.6 | 248.8 | 24.4 | 78.7 | 3-Columnar |  | 2
27914 - ALBURA | 554964 | 10 | No especificado | Concreto | Pilote # 62 - Torre 4 | 2026-02-27 | 2026-02-26 | 2026-03-06 | 7 | 102 | 8171.282 | 31 | 205.8 | 257 | 25.2 | 81.3 | 3-Columnar |  | 2
27914 - ALBURA | 554964 | 9 | No especificado | Concreto | Pilote # 5 - Torre 4 | 2026-02-27 | 2026-02-26 | 2026-03-13 | 14 | 102 | 8171.282 | 31 | 306.6 | 382.4 | 37.5 | 121 | 4-Transversal |  | 8
27914 - ALBURA | 554964 | 9 | No especificado | Concreto | Pilote # 5 - Torre 4 | 2026-02-27 | 2026-02-26 | 2026-03-13 | 14 | 102 | 8171.282 | 31 | 302.4 | 377.3 | 37 | 119.4 | 4-Transversal |  | 8
27914 - ALBURA | 554964 | 9 | No especificado | Concreto | Pilote # 5 - Torre 4 | 2026-02-27 | 2026-02-26 | 2026-03-13 | 14 | 102 | 8171.282 | 31 | 298.2 | 372.2 | 36.5 | 117.7 | 4-Transversal |  | 8
27914 - ALBURA | 554964 | 9 | No especificado | Concreto | Pilote # 5 - Torre 4 | 2026-02-27 | 2026-02-26 | 2026-03-06 | 7 | 102 | 8171.282 | 31 | 268.9 | 335.5 | 32.9 | 106.1 | 3-Columnar |  | 2
27914 - ALBURA | 554964 | 9 | No especificado | Concreto | Pilote # 5 - Torre 4 | 2026-02-27 | 2026-02-26 | 2026-03-06 | 7 | 102 | 8171.282 | 31 | 266.4 | 332.4 | 32.6 | 105.2 | 3-Columnar |  | 2
27914 - ALBURA | 554964 | 9 | No especificado | Concreto | Pilote # 5 - Torre 4 | 2026-02-27 | 2026-02-26 | 2026-03-06 | 7 | 102 | 8171.282 | 31 | 270.4 | 337.5 | 33.1 | 106.8 | 3-Columnar |  | 2
27914 - ALBURA | 554964 | 8 | No especificado | Concreto | Pilote # 25 - Torre 4 | 2026-02-26 | 2026-02-26 | 2026-03-12 | 14 | 102 | 8171.282 | 31 | 270.4 | 337.5 | 33.1 | 106.8 | 3-Columnar |  | 7
27914 - ALBURA | 554964 | 8 | No especificado | Concreto | Pilote # 25 - Torre 4 | 2026-02-26 | 2026-02-26 | 2026-03-12 | 14 | 102 | 8171.282 | 31 | 262.6 | 327.3 | 32.1 | 103.5 | 3-Columnar |  | 7
27914 - ALBURA | 554964 | 8 | No especificado | Concreto | Pilote # 25 - Torre 4 | 2026-02-26 | 2026-02-26 | 2026-03-12 | 14 | 102 | 8171.282 | 31 | 268.3 | 334.5 | 32.8 | 105.8 | 3-Columnar |  | 7
27914 - ALBURA | 554964 | 8 | No especificado | Concreto | Pilote # 25 - Torre 4 | 2026-02-26 | 2026-02-26 | 2026-03-05 | 7 | 102 | 8171.282 | 31 | 226.6 | 282.5 | 27.7 | 89.4 | 4-Transversal |  | 2
27914 - ALBURA | 554964 | 8 | No especificado | Concreto | Pilote # 25 - Torre 4 | 2026-02-26 | 2026-02-26 | 2026-03-05 | 7 | 102 | 8171.282 | 31 | 232.5 | 290.6 | 28.5 | 91.9 | 4-Transversal |  | 2
27914 - ALBURA | 554964 | 8 | No especificado | Concreto | Pilote # 25 - Torre 4 | 2026-02-26 | 2026-02-26 | 2026-03-05 | 7 | 102 | 8171.282 | 31 | 228.8 | 285.5 | 28 | 90.3 | 4-Transversal |  | 2
27914 - ALBURA | 554964 | 7 | No especificado | Concreto | Pilote # 49 - Torre 4 | 2026-02-26 | 2026-02-26 | 2026-03-12 | 14 | 102 | 8171.282 | 31 | 246.1 | 306.9 | 30.1 | 97.1 | 3-Columnar |  | 7
27914 - ALBURA | 554964 | 7 | No especificado | Concreto | Pilote # 49 - Torre 4 | 2026-02-26 | 2026-02-26 | 2026-03-12 | 14 | 102 | 8171.282 | 31 | 237.6 | 296.7 | 29.1 | 93.9 | 3-Columnar |  | 7
27914 - ALBURA | 554964 | 7 | No especificado | Concreto | Pilote # 49 - Torre 4 | 2026-02-26 | 2026-02-26 | 2026-03-12 | 14 | 102 | 8171.282 | 31 | 240.5 | 299.8 | 29.4 | 94.8 | 3-Columnar |  | 7
27914 - ALBURA | 554964 | 7 | No especificado | Concreto | Pilote # 49 - Torre 4 | 2026-02-26 | 2026-02-26 | 2026-03-05 | 7 | 102 | 8171.282 | 31 | 221.9 | 277.4 | 27.2 | 87.7 | 3-Columnar |  | 2
27914 - ALBURA | 554964 | 7 | No especificado | Concreto | Pilote # 49 - Torre 4 | 2026-02-26 | 2026-02-26 | 2026-03-05 | 7 | 102 | 8171.282 | 31 | 215.8 | 269.2 | 26.4 | 85.2 | 3-Columnar |  | 2
27914 - ALBURA | 554964 | 7 | No especificado | Concreto | Pilote # 49 - Torre 4 | 2026-02-26 | 2026-02-26 | 2026-03-05 | 7 | 102 | 8171.282 | 31 | 211.1 | 263.1 | 25.8 | 83.2 | 3-Columnar |  | 2
27914 - ALBURA | 554963 | 6 | No especificado | Concreto | Pilote # 9 - Torre 4 | 2026-02-25 | 2026-02-25 | 2026-03-11 | 14 | 102 | 8171.282 | 31 | 273.1 | 340.6 | 33.4 | 107.7 | 4-Transversal |  | 6
27914 - ALBURA | 554963 | 6 | No especificado | Concreto | Pilote # 9 - Torre 4 | 2026-02-25 | 2026-02-25 | 2026-03-11 | 14 | 102 | 8171.282 | 31 | 266.5 | 332.4 | 32.6 | 105.2 | 4-Transversal |  | 6
27914 - ALBURA | 554963 | 6 | No especificado | Concreto | Pilote # 9 - Torre 4 | 2026-02-25 | 2026-02-25 | 2026-03-11 | 14 | 102 | 8171.282 | 31 | 259.9 | 324.3 | 31.8 | 102.6 | 4-Transversal |  | 6
27914 - ALBURA | 554963 | 6 | No especificado | Concreto | Pilote # 9 - Torre 4 | 2026-02-25 | 2026-02-25 | 2026-03-04 | 7 | 102 | 8171.282 | 31 | 233.9 | 291.6 | 28.6 | 92.3 | 3-Columnar |  | 2
27914 - ALBURA | 554963 | 6 | No especificado | Concreto | Pilote # 9 - Torre 4 | 2026-02-25 | 2026-02-25 | 2026-03-04 | 7 | 102 | 8171.282 | 31 | 229.8 | 286.5 | 28.1 | 90.6 | 3-Columnar |  | 2
27914 - ALBURA | 554963 | 6 | No especificado | Concreto | Pilote # 9 - Torre 4 | 2026-02-25 | 2026-02-25 | 2026-03-04 | 7 | 102 | 8171.282 | 31 | 224.8 | 280.4 | 27.5 | 88.7 | 3-Columnar |  | 2
27914 - ALBURA | 554963 | 5 | No especificado | Concreto | Pilote # 35 - Torre 4 | 2026-02-25 | 2026-02-25 | 2026-03-11 | 14 | 102 | 8171.282 | 31 | 273.6 | 341.6 | 33.5 | 108.1 | 3-Columnar |  | 6
27914 - ALBURA | 554963 | 5 | No especificado | Concreto | Pilote # 35 - Torre 4 | 2026-02-25 | 2026-02-25 | 2026-03-11 | 14 | 102 | 8171.282 | 31 | 267.3 | 333.4 | 32.7 | 105.5 | 3-Columnar |  | 6
27914 - ALBURA | 554963 | 5 | No especificado | Concreto | Pilote # 35 - Torre 4 | 2026-02-25 | 2026-02-25 | 2026-03-11 | 14 | 102 | 8171.282 | 31 | 262.9 | 328.3 | 32.2 | 103.9 | 3-Columnar |  | 6
27914 - ALBURA | 554963 | 5 | No especificado | Concreto | Pilote # 35 - Torre 4 | 2026-02-25 | 2026-02-25 | 2026-03-04 | 7 | 102 | 8171.282 | 31 | 239.5 | 298.8 | 29.3 | 94.5 | 3-Columnar |  | 2
27914 - ALBURA | 554963 | 5 | No especificado | Concreto | Pilote # 35 - Torre 4 | 2026-02-25 | 2026-02-25 | 2026-03-04 | 7 | 102 | 8171.282 | 31 | 235.7 | 293.7 | 28.8 | 92.9 | 3-Columnar |  | 2
27914 - ALBURA | 554963 | 5 | No especificado | Concreto | Pilote # 35 - Torre 4 | 2026-02-25 | 2026-02-25 | 2026-03-04 | 7 | 102 | 8171.282 | 31 | 232.8 | 290.6 | 28.5 | 91.9 | 3-Columnar |  | 2
27914 - ALBURA | 554963 | 4 | No especificado | Concreto | Pilote # 56 - Torre 4 | 2026-02-24 | 2026-02-25 | 2026-03-10 | 14 | 102 | 8171.282 | 31 | 264.6 | 330.4 | 32.4 | 104.5 | 3-Columnar |  | 5
27914 - ALBURA | 554963 | 4 | No especificado | Concreto | Pilote # 56 - Torre 4 | 2026-02-24 | 2026-02-25 | 2026-03-10 | 14 | 102 | 8171.282 | 31 | 258.2 | 322.2 | 31.6 | 101.9 | 3-Columnar |  | 5
27914 - ALBURA | 554963 | 4 | No especificado | Concreto | Pilote # 56 - Torre 4 | 2026-02-24 | 2026-02-25 | 2026-03-10 | 14 | 102 | 8171.282 | 31 | 262.8 | 328.3 | 32.2 | 103.9 | 3-Columnar |  | 5
27914 - ALBURA | 554963 | 4 | No especificado | Concreto | Pilote # 56 - Torre 4 | 2026-02-24 | 2026-02-25 | 2026-03-03 | 7 | 102 | 8171.282 | 31 | 237.6 | 296.7 | 29.1 | 93.9 | 3-Columnar |  | 1
27914 - ALBURA | 554963 | 4 | No especificado | Concreto | Pilote # 56 - Torre 4 | 2026-02-24 | 2026-02-25 | 2026-03-03 | 7 | 102 | 8171.282 | 31 | 231.8 | 289.6 | 28.4 | 91.6 | 3-Columnar |  | 1
27914 - ALBURA | 554963 | 4 | No especificado | Concreto | Pilote # 56 - Torre 4 | 2026-02-24 | 2026-02-25 | 2026-03-03 | 7 | 102 | 8171.282 | 31 | 226.3 | 282.5 | 27.7 | 89.4 | 3-Columnar |  | 1
27914 - ALBURA | 554963 | 3 | No especificado | Concreto | Pilote # 13 - Torre 4 | 2026-02-23 | 2026-02-25 | 2026-03-09 | 14 | 102 | 8171.282 | 31 | 286.6 | 357.9 | 35.1 | 113.2 | 3-Columnar |  | 4
27914 - ALBURA | 554963 | 3 | No especificado | Concreto | Pilote # 13 - Torre 4 | 2026-02-23 | 2026-02-25 | 2026-03-09 | 14 | 102 | 8171.282 | 31 | 281.6 | 351.8 | 34.5 | 111.3 | 3-Columnar |  | 4
27914 - ALBURA | 554963 | 3 | No especificado | Concreto | Pilote # 13 - Torre 4 | 2026-02-23 | 2026-02-25 | 2026-03-09 | 14 | 102 | 8171.282 | 31 | 276.9 | 345.7 | 33.9 | 109.4 | 3-Columnar |  | 4
27914 - ALBURA | 554963 | 3 | No especificado | Concreto | Pilote # 13 - Torre 4 | 2026-02-23 | 2026-02-25 | 2026-03-02 | 7 | 102 | 8171.282 | 31 | 226.4 | 282.5 | 27.7 | 89.4 | 4-Transversal |  | 1
27914 - ALBURA | 554963 | 3 | No especificado | Concreto | Pilote # 13 - Torre 4 | 2026-02-23 | 2026-02-25 | 2026-03-02 | 7 | 102 | 8171.282 | 31 | 235.6 | 293.7 | 28.8 | 92.9 | 4-Transversal |  | 1
27914 - ALBURA | 554963 | 3 | No especificado | Concreto | Pilote # 13 - Torre 4 | 2026-02-23 | 2026-02-25 | 2026-03-02 | 7 | 102 | 8171.282 | 31 | 232.9 | 290.6 | 28.5 | 91.9 | 4-Transversal |  | 1
27914 - ALBURA | 554963 | 2 | No especificado | Concreto | Pilote # 29 - Torre 4 | 2026-02-23 | 2026-02-25 | 2026-03-09 | 14 | 102 | 8171.282 | 31 | 300.6 | 375.3 | 36.8 | 118.7 | 4-Transversal |  | 4
27914 - ALBURA | 554963 | 2 | No especificado | Concreto | Pilote # 29 - Torre 4 | 2026-02-23 | 2026-02-25 | 2026-03-09 | 14 | 102 | 8171.282 | 31 | 294.6 | 368.1 | 36.1 | 116.5 | 4-Transversal |  | 4
27914 - ALBURA | 554963 | 2 | No especificado | Concreto | Pilote # 29 - Torre 4 | 2026-02-23 | 2026-02-25 | 2026-03-09 | 14 | 102 | 8171.282 | 31 | 291.6 | 364 | 35.7 | 115.2 | 4-Transversal |  | 4
27914 - ALBURA | 554963 | 2 | No especificado | Concreto | Pilote # 29 - Torre 4 | 2026-02-23 | 2026-02-25 | 2026-03-02 | 7 | 102 | 8171.282 | 31 | 234.9 | 292.7 | 28.7 | 92.6 | 3-Columnar |  | 1
27914 - ALBURA | 554963 | 2 | No especificado | Concreto | Pilote # 29 - Torre 4 | 2026-02-23 | 2026-02-25 | 2026-03-02 | 7 | 102 | 8171.282 | 31 | 241.4 | 300.8 | 29.5 | 95.2 | 3-Columnar |  | 1
27914 - ALBURA | 554963 | 2 | No especificado | Concreto | Pilote # 29 - Torre 4 | 2026-02-23 | 2026-02-25 | 2026-03-02 | 7 | 102 | 8171.282 | 31 | 241.8 | 301.8 | 29.6 | 95.5 | 3-Columnar |  | 1
27914 - ALBURA | 554963 | 1 | No especificado | Concreto | Pilote # 48 - Torre 4 | 2026-02-21 | 2026-02-25 | 2026-03-07 | 14 | 102 | 8171.282 | 31 | 254.9 | 318.2 | 31.2 | 100.6 | 3-Columnar |  | 3
27914 - ALBURA | 554963 | 1 | No especificado | Concreto | Pilote # 48 - Torre 4 | 2026-02-21 | 2026-02-25 | 2026-03-07 | 14 | 102 | 8171.282 | 31 | 267.2 | 333.4 | 32.7 | 105.5 | 3-Columnar |  | 3
27914 - ALBURA | 554963 | 1 | No especificado | Concreto | Pilote # 48 - Torre 4 | 2026-02-21 | 2026-02-25 | 2026-03-07 | 14 | 102 | 8171.282 | 31 | 259.8 | 324.3 | 31.8 | 102.6 | 3-Columnar |  | 3
27914 - ALBURA | 554963 | 1 | No especificado | Concreto | Pilote # 48 - Torre 4 | 2026-02-21 | 2026-02-25 | 2026-02-28 | 7 | 102 | 8171.282 | 31 | 228.2 | 284.5 | 27.9 | 90 | 3-Columnar |  | 1
27914 - ALBURA | 554963 | 1 | No especificado | Concreto | Pilote # 48 - Torre 4 | 2026-02-21 | 2026-02-25 | 2026-02-28 | 7 | 102 | 8171.282 | 31 | 231.1 | 288.6 | 28.3 | 91.3 | 3-Columnar |  | 1
27914 - ALBURA | 554963 | 1 | No especificado | Concreto | Pilote # 48 - Torre 4 | 2026-02-21 | 2026-02-25 | 2026-02-28 | 7 | 102 | 8171.282 | 31 | 232.1 | 289.6 | 28.4 | 91.6 | 3-Columnar |  | 1